## Sheet1_Metadata
Рудная зона | Скважина | Глубина, м | № | Порода (основное название) | Комплекс | Код | Полное название | Текстура | Структура | Макроописание | Микроописание | Рудная минерализация
| A012 | 142 | AM001 |  |  |  | гранодиорито-гнейс березитизированный | массивная | гетерогранобластовая |  |  | Рудная минерализация составляет около 7% объема. Рудная минерализация вкрапленная, представлена преимущественно халькопиритом, составляющим около 95% объема рудной минерализации. Пирит составляет около 5% объема рудной минерализации. Отмечены единичные зерна борнита, блеклой руды, герсдорфита, самородного золота. Халькопирит образует ксеноморфную вкрапленность и агрегаты размером до . Пирит образует вкрапленность гипидиорморфных зерен размером до 150 мкм во вмещающем матриксе, в халькопирите. Борнит образует единичные зерна размером до 20 мкм в халькопирите, часто в срастании с блеклыми рудами, а также тонкую рассеянную вкрапленность размером первые мкм в блеклых рудах. Самородное золото отмечено в виде единственного округлого включения размером 5*10 мкм в халькопирите.
| A012 | 142.9 | AM002 | [8 empty] | Рудная минерализация составляет около хх%объема, представлена, главным образом, халькопиритом и пиритом, образующими вкрапленность размером до 1-2 мм. Халькопирит образует ксеноморфные зерна и агрегаты. Агрегаты халькопирита замещаются рутилом. Выделяется две генерации пирита. Пирит-1 преобладает, образует вкрапленность гипидиоморфных метакристаллов и агрегатов, иногда содержащих вкрапленность халькопирита и пирротина размером 10-30 мкм. Пирит-1 замещается халькопирит-блеклорудными агрегатами. Пирит-2 редок, образует ксеноморфные и прожилковидные зерна размером до 50 мкм на периферии агрегатов халькопирита. Борнит составляет около 1% объема рудной минерализации, образует прожилковые, ксеноморфные выделения размером до 100 мкм в срастании с халькопиритом, блеклой рудой. По периферии зерен борнита и трещинам в нем иногда развивается халькозин, размеры выделений которого не превышаеют 30 мкм. Герсдорфит и тиошпинели образуют гипидиоморфные, редко ксеноморфные, зерна размером до 20 мкм на периферии халькопиритовых агрегатов. Блеклая руда образует единичные ксеноморфные и прожилковидные выделения размером до 50 мкм в халькопирите, часто в срастании с борнитом. Самородное золото обнаружено в виде единственного выделения размером около 1 мкм в халькопирите.
| A012 | 405.5 | AM003 | [8 empty] | Рудная минерализация тонковкрапленная, составляет около хх% объема. Пирит составляет около 99% объема рудной минерализации, образует вкрапленность гипидиоморфных зерен размером до 100 мкм, один вкрапленник 2 мм. Халькопирит, борнит, блеклые руды образуют единичные ксеноморфные зерна размером до 50-100 мкм в срастании между собой и с пиритом.
| A013 | 270.5 | AM004 |  |  |  | кварцевый диорит-порфирит | массивная | порфировая; микродиоритовая для основной массы
| A018 | 67 | AM005 |  |  |  | березит-аргиллизит оруденелый | неоднородная | фиброгранобластовая тонкозернистая
| A025 | 141.5 | AM006 |  |  |  | гранодиорит-порфир катаклазированный фельдшпатизированный | неоднородная | реликтовая порфировая, катакластическая; микрогранобластовая для основной массы
| A028 | 283.2 | AM007
| A032 | 108.5 | AM008 |  |  |  | березит | массивная | реликтовая порфировая, замещения; гранобластовая тонкозернистая для основной массы
| A032 | 108.7 | AM009 |  |  |  | березит | неоднородная | реликтовая порфировая, микролепидогранобластовая
| A054 | 247.9 | AM010 |  |  |  | альбитолит | массивная | метасоматическая мелко-тонкозернистая, замещения |  |  | Рудная минерализация прожилково-вкрапленная, составляет около хх % объема. Халькопирит образует вкрапленность и прожилки мощностью до . Выделяется две генерации пирита. Пирит-1 наиболее распространен, образует вкрапленность гипидиоморфных зерен размером до 100 мкм, устанавличается в срастании с халькопиритом, иногда концентрически зональные. По пириту-1 развиваются единичные пластинчатые выделения марказита.. Пирит-2 устанавливается редко, образует просечки и мелкие (10-20 мкм) зерна на периферии агрегатов халькопирита. Блеклая руда образует прожилковидные, ксеноморфные выделения размером до 80 мкм в срастании с халькопиритом, герсдорфитом. Герсдорфит образует гипидиоморфные зерна и сростки размером до 30 мкм в блеклорудно-халькопиритовых агрегатах. Сфалерит образует единичные ксеноморфные вкрапленники размером до 40 мкм в халькопирите. Молибденит образует единичные чешуйчатые зерна размером до 30 мкм по удлинению на периферии агрегатов халькопирита.
| A054 | 248.8 | AM011 | [8 empty] | Рудная минерализация вкрапленно-прожилковая, составляет около хх% объема, представлена преимущественно халькопиритом. Халькопирит образует пунктирные прожилки мощностью до хх и ксеноморфную вкрапленность размером хх. По халькопириту развиваются агрегаты рутила Пирит образует вкрапленность идиоморфных и гипидиоморфных зерен размером до 150 мкм во вмещающем матриксе, включения в халькопирите. Редко по пириту развиваются псевдоморфозы марказита. Блеклые руды образуют прожилковидные. ксеноморфные зерна размером до 50 мкм в срастании с халькопиритом. Герсдорфит и арсенопирит образуют единичные ксеноморфные, гипидиоморфные зерна размером до 20-30 мкм в блеклорудно-халькопиритовых агрегатах и вмещающем матриксе.
| A057 | 227.4 | AM012 |  |  |  | березит-аргиллизит оруденелый | массивная | лепидогранобластовая разнозернистая, замещения |  |  | Рудная минерализация вкрапленно-прожилковая, составляет около х% объема, представлена преимущеммтвенно арсенопиритом. Арсенопирит образует субпараллельные прожилки можностью до хх% и гипидиоморфную вкрапленность размером до хх мм. Пирит образует агрегаты гипидиоморфных, илиоморфных зерен в размером до 0,4 мм, единичные линзовидные прожилки мощностью до 100-200 мкм. Чаще всего пирит отмечается в срастании с арсенопиритом. Пирит-арсенопиритовые агрегаты по трещинам, границам зерен замещаются и цементируются агрегатами халькопиритма, блеклой руды, галенита в различных количественных соотношениях, иногда содержащих ксеноморфную вкрапленность самородного висмута размером до 20 мкм.
| A058 | 68.5 | AM013 |  |  |  | гранито-гнейс березитизированный | массивная | гетерогранобластовая
| A058 | 297.3 | AM014 |  |  |  | плагиоклаз-биотит-кварцевый кристаллический сланец карбонатизированный | слоистая, сланцеватая | порфирокластовая, лепидогранобластовая тонкозернистая
| A065 | 156.3 | AM015 |  |  |  | двуполевошпатовый гнейс березитизированный-аргиллизированный | массивная | гранобластовая тонкозернистая, замещения
| A070 | 58 | AM016 |  |  |  | двуполевошпатовый гнейс березитизированный | массивная | гранобластовая мелкозернистая, замещения
| A072 | 121.7 | AM017 |  |  |  | гранодиорит | массивная | гранитовая
| A074 | 23.7 | AM018 | [8 empty] | Рудная минерализация прожилково-вкрапленная, количество рудных минералов составляет около …%. Халькопирит ялвяется главным рудным минералом и составляет около 90% объема рудной минерализации. Халькопирит образует ксеноморфные вкрапленники, а также выполняет прожилки, обрастает зерна пирита, срастается с блеклой рудой. Размер выделений халькопирита достигает ххх мкм. Пирит встречается в виде ксеноморнфых или гипидиоморфных зерен, размером до 500 мкм, иногда в срастании с халькопиритом. Блеклая руда образует ксеноморфную вкрапленность, прожилки, срастается с халькопиритом. Размер выделений блеклой руды составляет до 200 мкм. Арсенопирит встречается в виде редкой вкрапленности в халькопирите и блеклой руде, размером менее 20 мкм. Магнетит образует единичные гипидиоморфные вкрапленники в нерудном матриксе, замещается гематитом по трещинам и краям зерен.
| A076 | 272.9 | AM019 |  |  |  | березит-аргиллизит оруденелый | неоднородная | гранолепидобластовая тонкозернистая |  |  | Рудная минерализация вкрапленная, составляет около хх% объема, представлена главным образом арсенопиритом. Арсенопирит составляет около 98% объема рудной минерализации, образует вкрапленность гипидиоморфных, реже ксеноморфных зерен и их агрегатов размером до хх мм. Пирит составляет около 0,5% объема рудной минерализации, образует гипидоморфную, ксеноморфную вкрапленност размером до 200 мкм в арсенопирите, сфалерите, ионгда в срастании с халькопиритом, рутилом. Сфалерит составляет около 1% объема рудной минерализации, образует ксеноморфную вкрапленность, прожилки, развивающиеся по трещинам в арсенопиритовых агрегатах, вмещающем матриксе. Блеклые руды, галенит и халькопирит образуют вкрапленность в арсенопирите, прожилки мощностью до 30 мкм, развивающиеся по трещинам в арсенопиритовых агрегатах. Самородный висмут образует единичную вкрапленность с халькопирит-блеклорудно-галенитовых агрегатах
| A081 | 93 | AM020 |  |  |  | гранито-гнейс березитизированный | неоднородная | реликтовая гранобластовая мелкозернистая, гранолепидобластовая тонкозернистая
| A083 | 185.5 | AM021 |  |  |  | биотит-актинолит-плагиоклазовый гнейс | гнейсовая | лепидогранобластовая елко-тонкозернистая
| A086 | 150.5 | AM022 |  |  |  | тектоническая брекчия по кварцевому диориту | неоднородная; массивная для обломков | брекчиевая; диоритовая мелко-тонкозернистая для обломков
| A087 | 272.5 | AM023 |  |  |  | фельдшпатит по гранодиорит-порфиру | массивная | реликтовая порфировая, метасоматическая тонкозернистая
| A087 | 320.6 | AM024 | [8 empty] | Рудная минерализация тонковкрапленная, составляет около хх % объема рудной минерализации, представлена, главным образом, арсенопиритом. Арсенопирит образует тонкую рассеянную вкрапленность идиорморфных зерен размером до 50-100 мкм их сростков. Пирит образует вкрапленность гипидиоморфных зерен размером до 150 мкм во вмещающем матриксе, иногда в сратсании с арсенопиритом. Блеклые руды и халькопирит образуют ксеноморфные агрегаты во вмещающем матриксе, развиваются по периферии агрегатов пирита. По арсенопириту развиваются тонкозернистые агрегаты марказита
| A087 | 335.2 | AM025 | [8 empty] | Рудная минерализация вкрапленно-прожилковая, составляет около хх% объема. Халькопирит - наиболее распространенный рудный минерал, составляющий около 70% объема рудной минерализации, образует линзовидный прожилок мощностью до 5мм и ксеноморфую вкрапленность размером до 3 мм. Пирит образует вкрапленность гипидиоморфных зерен размером до 200 мкм во вмещающем матриксе, халькопирите. По пириту и халькопириту развиваются платинчатые агрегаты марказита размером до 1,5 мм. Арсенопирит образует вкрапленность гипидиоморфных зерен и их сростков размером до 100 мкм во вмещающем матриксе, в краевых частях халькопиритовых агрегатов. Сфалерит и блеклые рудыо образуют елиничныю ксеноморфную вкрапленность размером до 50 мкм в халькопирите, мараказите. Галенит, висмутовые мнералы образуют вкрапленность ксеноморфных зерен размером до 100-150 мкм, иногда до 0,5 мм, во вмещающем матриксе, развиваются на периферии агрегатов халькопирита.
| A105 | 179.8 | AM026 |  |  |  | березит-аргиллизит по гранодиорит-порфиру
| A111 | 245.5 | AM027 |  |  |  | тектоническая брекчия по гранодиориту фельдшпатизированная | неоднородная, неяснополосчатая | брекчиевая
| A112 | 324.5 | AM028 |  |  |  | березит по гранодиорит-порфиру |  |  |  |  | Рудная минерализация тонковкрапленная, составляет около хх% объема. Халькопирит - наиболее распространенный рудный минерал, составляющий около 95% объема рудной минерализации, образует ксеноморфную вкрапленность размером до хх мм. Арсенопирит образует идиоморфные зерна размером до 100 мкм по удлинению в секущем кварцем прожилке. Пирит образует гипидиоморфную вкрапленность размером до хх мм во вмещающем матриксе. Герсдорфит образует единичную идиоморфную вкрапленность размером до 30 мкм на периферии халькопиритовых агрегатов
| A113 | 81.8 | AM029 |  |  |  | гранодиорит | массивная | гранитовая мелко-тонкозернистая
| A127 | 32 | AM030 |  |  |  | березит-аргиллизит по гранодиорит-порфиру |  |  |  |  | Рудная минерализация прожилковая, составляет около хх% объема. Пирит - наиболее распространенный рудный минерал, образующий прожилки мощностью до 1 см. Арсенопирит образует вкрапленность гипидиоморфных зерен и их агрегаты размером до хх мм. Сфалерит образует ксеноморфную вкрапленность и агрегаты размером во вмещающем матриксе, цементирует и замещают пирит-арсенопиритовые агрегаты. Халькопирит образует эмульсионную вкрапленность в сфалерите размером до 10-20 мкм, часто распределенную по зонам роста зерен сфалерита. Галенит и блеклая руда образуют ксеноморфную вкрапленность размером до 200 мкм в сфалерите. Пирротин образует единичную ксеноморфную вкрапленность размером 5-20 мкм в арсенопирите.
| A127 | 33.9 | AM031 |  |  |  | березит-аргиллизит по гранодмориту |  |  |  |  | Рудная минерализация тонковкрапленная, составляет около 0,5% объема, прдеставлена главным образом пиритом, примерно на две третьих замещенным пластинчатыми агрегатами марказита размером до 250 мкм. Пирит образует гипидиоморфную вкрапленность размером до 100-150 мкм. Сфалерит, галенит, блеклая руда образуют ксеноморфную вкрапленность размреом до 300 мкм, в срастании друг с другом, развиваются по периферии зерен пирита. Халькопирит образует единичную ксеноморфную вкрапленность размреом до 30 мкм в сфалерите, галенита, блеклой руде.
| A127 | 35.5 | AM032 | [8 empty] | Рудная минерализация массивная, составляет около 75% объема. Пирит и арсенопирит образуют агрегаты гипидиморфных, редко ксеноморфных, зерен размером. Сфалерит, содержащий обильную эмульсионную вкрапленность халькопирита, цементирует и замещает пирит-арсенопиритовые агрегаты. Галенит, блеклые руды, халькопирит образуют ксеноморую вкрапленность размером до 250 мкм. Халькопирит-блеклорудные агрегаты развивиются между зерен пирита и арсенопирита, замещают их. Пирротин образует единичную ксеноморфную вкрапленность размером до 30 мкм в срастании с халькопиритом в арсенопирите
| A141 | 336.5 | AM033 |  |  |  | гранодиорит фельдшпатизированный | массивная | гранитовая мелко-тонкозернистая |  |  | Рудная минерализация тонковкрапленная, иногда тонкопрожилковая, составляет около 2% объема. Халькопирит - наиболее распространенный минерал, образует тонкую ксеноморфную (до 250 мкм) вкрапленность, иногда тонкие (до 15 мкм) прожилки во вмещающем матриксе. Борнит образует ксеноморфнцю вкрапленность размером до 150 мкм, преимущественно в срастании с халькопиритом. Спорадически отмечаются решетчатые структуры распада твердого раствора халькопирита и борнита. Халькозин и блеклые руды образуют единичные ксеноморные зерна размером до 30 мкм в срастании с халькопиритом, борнитом. Самородное золото отмечено в виде двух изометричных знаков размером 3 и 7 мкм в халькопирите, один в срастании с халькозином. Тетрадимит отмечен в виде двуех ксеноморфных зерен разммером около 40 мкм во вмещабщем матриксе, одно из них с каймой гессита.
| A141 | 337.1 | AM034 | [8 empty] | Рудная минерализация . вкрапленная, составляет около …% от объема породы. Халькопирит является наиболее распространенным минералом и составляет около 70% от рудной минерализации. Образует ксеноморфную вкрапленность, тонкие просечки, срастаеися с молибденитом, борнитом, блеклой рудой. Размер выделений халькопирита достигает 700 мкм. Борнит встречается в виде ксеноморнфой вкрапленности, размером до ... мкм. Борнит срастается преимущественно с халькопиритом, вокруг зерен иногда отмечается каемка халькозина и дигенита. Размер выделений борнита достигает ... мкм. Молибденит образует лейстовидные, пластинчатые зерна и агрегаты, срастается с халькопиритом, блеклой рудой, минералами висмута. Размер выделений молибденита составляет 50-300 мкм. Блеклая руда образует ксеноморфные и гипидиоморфные выделения, срастается с халькопиритом, молибденитом и минералами висмута. Арсенопирит отмечается в виде редких идиоморфных и гипидиоморфных включений в халькопирите и блеклой руде. Минералы висмута образуют ксеноморфную вкрапленность преимущественно в блеклой руде, размером до 30 мкм. Самородное золото встречено в единственном выделении размером около 2 мкм на краю борнитового зерна в каемке в срастании с халькозином и минералом висмута.
| A152 | 43.6 | AM035 | [8 empty] | Рудная минерализация прожилково-вкрапленная, количество рудных минералов составляет около 15% объема породы. Среди рудных минералов преобладают арсенопирит, пирит, марказит. Арсенопирит и пирит образуют агрегаты идиоморфных и гипидиоморфных зерен. В межзерновом пространстве и по контактам зерен эти агрегаты цементируются халькопиритом, блеклой рудой, галенитом. По пириту развивается марказит, образуя пластинчатые зерна и агрегаты. Халькопирит встречается в виде ксеноморфныой вкрапленности в нерудном матриксе, развивается по трещинам и в интерстициях пирит-арсенопиритовых агрегатов. Сфалерит образует редкие включения в халькопирите, размером до 50 мкм. Пирротин отмечается в виде единичных включений а арсенопирите. Галенит образует ксеноморфную вкрапленность, выполняет прожилки и интерстиции в пирит-арсенопиритовых агрегатах.
| A152 | 44.9 | AM036 |  |  |  | березит оруденелый |  |  |  |  | Рудная минерализация вкрапленная, количество рудных минералов составляет … % объема. Среди рудных минералов преобладают пирит и халькопирит. Пирит образует гипидиоморфные и идиоморфные метазерна, размером до … мкм. По пириту развивается марказит, иногда образуя оторочки вокруг зерен пирита. Халькопирит встречается в виде ксеноморфных выделений, размером до ... мкм. Халькопирит цементирует зерна пирита, образует включения и заполняет трещины в нем. В халькопирите отмечаются звездчатые включения сфалерита. Сфалерит также встречается в виде ксеноморфных вкрапленников в срастании с халькопиритом. Арсенопирит образует идиоморфные зерна, размером до ... мкм. В арсенопирите отмечаются единичные включения пирротина. Молибденит образует пластинчатые зерна и агрегаты зерен в нерудной матрице и в сратсании с халькопиритом и пиритом. Блеклая руда встречается в виде ксеноморнфых выделений в срастании с арсенопиритом и халькопиритом.
| A161 | 135.2 | AM037 |  |  |  | березит-аргиллизит оруденелый |  |  |  |  | Рудная минерализация вкрапленная, количество рудных минералов составляет … % объема. Среди рудных минералов преобладает пирит. Пирит образует идиоморфную и гипидиоморфную рассеянную вкрапленность. Размер зерен составляет ... мкм. Зерна пирита зональны, зоны роста подчеркнуты включениями нерудных и рудных минералов. Среди включений в зернах пирита отмечаются халькопирит, пирротин и галенит.
| A161 | 172 | AM038 |  |  |  | березит-аргиллизит оруденелый
| A332 | 155.2 | AM039
| S23001 | 116 | AM040 |  |  |  | березиты оруденелый |  |  |  |  | Рудная минерализация вкрапленная, количество рудных минералов составляет около …%. Пирит является преобладающим минералом рудной минерализации. Пирит образует гипидиоморфную вкрапленность, размер зерен составляет … мкм. Зерна пирита содержат включения игольчатых и таблитчатых кристаллов гематита. по трещинам развиваются халькопирит, сфалерит и галенит, которые также образуют ксеноморфную вкрапленность.
| S23006 | 292 | AM041 |  |  |  | березиты оруденелый
| VCR019 | 35 | AM042 |  |  |  | березит
| VCR024 | 96.9 | AM043 |  |  |  | гранито-гнейс березитизированный
| VCR040 | 113.6 | AM044 |  |  |  | гранодиорит-порфир пропилитизированный
| VCR044 | 148.5 | AM045
| VCR048 | 65.4 | AM046
| A237 | 27.6 | AM047 |  |  |  | березит по тектонической брекчии
| A237 | 36.8 | AM048 |  |  |  | тектоническая брекчия по гранодиориту фельдшпатизированная
| A237 | 43.5 | AM049 |  |  |  | фельдшпатит по гранодиорит-порфиру
| A237 | 56.1 | AM050 |  |  |  | тектоническая брекчия по гранодиориту |  |  |  |  | Рудная минерализация вкрапленная, количество рудных минералов составляет …% объема. Халькопирит - наиболее распространенный рудный минерал, составляет …% от рудной минерализации. Халькопирит образует ксеноморфную вкрапленность, размер отдельных зерен составляет .... мкм. В халькопирите встречаются редкие включения сфалерита и пирротина. Пирит встречается в виде гипидиоморфных зерен и их агрегатов, частично замещается марказитом. Молибденит образует таблитчатые, чешуйчатые вкрапленники в нерудной матрице и включения в халькопирите. В интерстициях молибденита отмечаются ксеноморные выделения минералов висмута.
| A237 | 59.5 | AM051 |  |  |  | березит-аргиллизит апопорфировый |  |  |  |  | Рудная минерализация вкрапленная, количество рудных минералов составляет …% объема. Пирит является преобладающим рудным минералом. Пирит образует вкрапленность идиоморфных и гипидиоморфных метазерен, размером до … мкм. Пирит срастается с арсенопиритом, содержит пойкиловклчения молибденита, а также включения пирротина и халькопирита. Висмутин образует агрегаты игольчатых и таблитчатых зерен, в срастании с тетрадимитом. Халькопирит встречается в виде ксеноморфных зерен, размером до ... мм. В халькопирите отмечаются звездчатые включения сфалерита.
| A237 | 62.1 | AM052 |  |  |  | кварцевый диорит-порфирит фельдшпатизированный
| A237 | 78.9 | AM053 |  |  |  | гранодиорит-порфир фельдшпатизированный
| A237 | 82.4 | AM054 |  |  |  | березит по гранодиорит-порфиру
| A237 | 88.1 | AM055 |  |  |  | гранодиорит-порфир фельдшпатизированный
| A237 | 104.2 | AM056 |  |  |  | березит апопорфировый
| A237 | 147.3 | AM057 |  |  |  | гранодиорит-порфир фельдшпатизированный
| A237 | 151.9 | AM058 |  |  |  | гранодиорит-порфир аргиллизированный
| A237 | 175.6 | AM059 |  |  |  | гранодиорит-порфир березитизированный-аргиллизированный
| A237 | 193.2 | AM060 |  |  |  | гранодиорит-порфир березитизированный-аргиллизированный
| A237 | 209.6 | AM061 |  |  |  | гранодиорит-порфир фельдшпатизированный
| A237 | 213 | AM062
| A237 | 239 | AM063 |  |  |  | березит-аргиллизит апопорфировый
| A237 | 254.5 | AM064 |  |  |  | гранодиорит-порфир фельдшпатизированный
| A237 | 279.3 | AM065 |  |  |  | аргиллизит по гранодиорит-порфиру
| A245 | 45.5 | AM066 |  |  |  | гранодиорит-порфир
| A245 | 49 | AM067
| A245 | 59.8 | AM068 |  |  |  | гранит измененный
| A245 | 75.1 | AM069 |  |  |  | гранодиорит брекчированный фельдшпатизированный
| A245 | 81.2 | AM070 |  |  |  | гранодиорит-порфир фельдшпатизированный
| A245 | 127.4 | AM071 |  |  |  | березит апопорфировый
| A245 | 286.8 | AM072 |  |  |  | гранодиорит-порфир
| A245 | 327.5 | AM073 |  |  |  | фельдшпатолит березитизированный

## Sheet2_Mineral_Composition
Sample Name | Mineral Name | Percentage | Main/Secondary
AM001 | плагиоклаз | 60 | Основной
AM001 | кварц | 20 | Основной
AM001 |  |  | Основной
AM001 |  |  | Основной
AM001 |  |  | Основной
AM001 |  |  | Основной
AM001 |  |  | Основной
AM001 |  |  | Основной
AM001 |  |  | Основной
AM001 |  |  | Основной
AM001 | серицит | 8 | Второстепенный
AM001 | карбонат | 7 | Второстепенный
AM001 | рудный | 3 | Второстепенный
AM001 | апатит | 2 | Второстепенный
AM001 |  |  | Второстепенный
AM001 |  |  | Второстепенный
AM001 |  |  | Второстепенный
AM001 |  |  | Второстепенный
AM001 |  |  | Второстепенный
AM001 |  |  | Второстепенный
AM002 |  |  | Основной
AM002 |  |  | Основной
AM002 |  |  | Основной
AM002 |  |  | Основной
AM002 |  |  | Основной
AM002 |  |  | Основной
AM002 |  |  | Основной
AM002 |  |  | Основной
AM002 |  |  | Основной
AM002 |  |  | Основной
AM002 |  |  | Второстепенный
AM002 |  |  | Второстепенный
AM002 |  |  | Второстепенный
AM002 |  |  | Второстепенный
AM002 |  |  | Второстепенный
AM002 |  |  | Второстепенный
AM002 |  |  | Второстепенный
AM002 |  |  | Второстепенный
AM002 |  |  | Второстепенный
AM002 |  |  | Второстепенный
AM003 |  |  | Основной
AM003 |  |  | Основной
AM003 |  |  | Основной
AM003 |  |  | Основной
AM003 |  |  | Основной
AM003 |  |  | Основной
AM003 |  |  | Основной
AM003 |  |  | Основной
AM003 |  |  | Основной
AM003 |  |  | Основной
AM003 |  |  | Второстепенный
AM003 |  |  | Второстепенный
AM003 |  |  | Второстепенный
AM003 |  |  | Второстепенный
AM003 |  |  | Второстепенный
AM003 |  |  | Второстепенный
AM003 |  |  | Второстепенный
AM003 |  |  | Второстепенный
AM003 |  |  | Второстепенный
AM003 |  |  | Второстепенный
AM004 | плагиоклаз | 45 | Основной
AM004 | роговая обманка | 25 | Основной
AM004 | биотит | 15 | Основной
AM004 |  |  | Основной
AM004 |  |  | Основной
AM004 |  |  | Основной
AM004 |  |  | Основной
AM004 |  |  | Основной
AM004 |  |  | Основной
AM004 |  |  | Основной
AM004 | кварц | 8 | Второстепенный
AM004 | актинолит | 3 | Второстепенный
AM004 | серицит | 2 | Второстепенный
AM004 | рудный | 2 | Второстепенный
AM004 | эпидот | <1 | Второстепенный
AM004 |  |  | Второстепенный
AM004 |  |  | Второстепенный
AM004 |  |  | Второстепенный
AM004 |  |  | Второстепенный
AM004 |  |  | Второстепенный
AM005 | кварц | 40 | Основной
AM005 | серицит-гидросерицит | 25 | Основной
AM005 | карбонат | 20 | Основной
AM005 | рудный | 10 | Основной
AM005 |  |  | Основной
AM005 |  |  | Основной
AM005 |  |  | Основной
AM005 |  |  | Основной
AM005 |  |  | Основной
AM005 |  |  | Основной
AM005 | турмалин | 4 | Второстепенный
AM005 | апатит | 1 | Второстепенный
AM005 |  |  | Второстепенный
AM005 |  |  | Второстепенный
AM005 |  |  | Второстепенный
AM005 |  |  | Второстепенный
AM005 |  |  | Второстепенный
AM005 |  |  | Второстепенный
AM005 |  |  | Второстепенный
AM005 |  |  | Второстепенный
AM006 | плагиоклаз | 25 | Основной
AM006 | калиевый полевой шпат | 25 | Основной
AM006 | кварц | 20 | Основной
AM006 | биотит | 15 | Основной
AM006 |  |  | Основной
AM006 |  |  | Основной
AM006 |  |  | Основной
AM006 |  |  | Основной
AM006 |  |  | Основной
AM006 |  |  | Основной
AM006 | турмалин | 4 | Второстепенный
AM006 | серицит | 4 | Второстепенный
AM006 | хлорит | 3 | Второстепенный
AM006 | карбонат | 2 | Второстепенный
AM006 | рудный | 2 | Второстепенный
AM006 |  |  | Второстепенный
AM006 |  |  | Второстепенный
AM006 |  |  | Второстепенный
AM006 |  |  | Второстепенный
AM006 |  |  | Второстепенный
AM007 |  |  | Основной
AM007 |  |  | Основной
AM007 |  |  | Основной
AM007 |  |  | Основной
AM007 |  |  | Основной
AM007 |  |  | Основной
AM007 |  |  | Основной
AM007 |  |  | Основной
AM007 |  |  | Основной
AM007 |  |  | Основной
AM007 |  |  | Второстепенный
AM007 |  |  | Второстепенный
AM007 |  |  | Второстепенный
AM007 |  |  | Второстепенный
AM007 |  |  | Второстепенный
AM007 |  |  | Второстепенный
AM007 |  |  | Второстепенный
AM007 |  |  | Второстепенный
AM007 |  |  | Второстепенный
AM007 |  |  | Второстепенный
AM008 | кварц | 40 | Основной
AM008 | карбонат | 30 | Основной
AM008 | серицит | 20 | Основной
AM008 |  |  | Основной
AM008 |  |  | Основной
AM008 |  |  | Основной
AM008 |  |  | Основной
AM008 |  |  | Основной
AM008 |  |  | Основной
AM008 |  |  | Основной
AM008 | плагиоклаз | 3 | Второстепенный
AM008 | рудный | 2 | Второстепенный
AM008 |  |  | Второстепенный
AM008 |  |  | Второстепенный
AM008 |  |  | Второстепенный
AM008 |  |  | Второстепенный
AM008 |  |  | Второстепенный
AM008 |  |  | Второстепенный
AM008 |  |  | Второстепенный
AM008 |  |  | Второстепенный
AM009 | кварц | 55 | Основной
AM009 | серицит-мусковит | 20 | Основной
AM009 | карбонат | 20 | Основной
AM009 |  |  | Основной
AM009 |  |  | Основной
AM009 |  |  | Основной
AM009 |  |  | Основной
AM009 |  |  | Основной
AM009 |  |  | Основной
AM009 |  |  | Основной
AM009 | турмалин | 3 | Второстепенный
AM009 | рудный | 2 | Второстепенный
AM009 |  |  | Второстепенный
AM009 |  |  | Второстепенный
AM009 |  |  | Второстепенный
AM009 |  |  | Второстепенный
AM009 |  |  | Второстепенный
AM009 |  |  | Второстепенный
AM009 |  |  | Второстепенный
AM009 |  |  | Второстепенный
AM010 | плагиоклаз | 70 | Основной
AM010 | карбонат | 15 | Основной
AM010 |  |  | Основной
AM010 |  |  | Основной
AM010 |  |  | Основной
AM010 |  |  | Основной
AM010 |  |  | Основной
AM010 |  |  | Основной
AM010 |  |  | Основной
AM010 |  |  | Основной
AM010 | серицит | 7 | Второстепенный
AM010 | кварц | 4 | Второстепенный
AM010 | рудный | 4 | Второстепенный
AM010 |  |  | Второстепенный
AM010 |  |  | Второстепенный
AM010 |  |  | Второстепенный
AM010 |  |  | Второстепенный
AM010 |  |  | Второстепенный
AM010 |  |  | Второстепенный
AM010 |  |  | Второстепенный
AM011 |  |  | Основной
AM011 |  |  | Основной
AM011 |  |  | Основной
AM011 |  |  | Основной
AM011 |  |  | Основной
AM011 |  |  | Основной
AM011 |  |  | Основной
AM011 |  |  | Основной
AM011 |  |  | Основной
AM011 |  |  | Основной
AM011 |  |  | Второстепенный
AM011 |  |  | Второстепенный
AM011 |  |  | Второстепенный
AM011 |  |  | Второстепенный
AM011 |  |  | Второстепенный
AM011 |  |  | Второстепенный
AM011 |  |  | Второстепенный
AM011 |  |  | Второстепенный
AM011 |  |  | Второстепенный
AM011 |  |  | Второстепенный
AM012 | кварц | 45 | Основной
AM012 | серицит-гидросерицит | 40 | Основной
AM012 | рудный | 10 | Основной
AM012 |  |  | Основной
AM012 |  |  | Основной
AM012 |  |  | Основной
AM012 |  |  | Основной
AM012 |  |  | Основной
AM012 |  |  | Основной
AM012 |  |  | Основной
AM012 | карбонат | 5 | Второстепенный
AM012 |  |  | Второстепенный
AM012 |  |  | Второстепенный
AM012 |  |  | Второстепенный
AM012 |  |  | Второстепенный
AM012 |  |  | Второстепенный
AM012 |  |  | Второстепенный
AM012 |  |  | Второстепенный
AM012 |  |  | Второстепенный
AM012 |  |  | Второстепенный
AM013 | кварц | 25 | Основной
AM013 | плагиоклаз | 20 | Основной
AM013 | калиевый полевой шпат | 20 | Основной
AM013 | серицит-мусковит | 15 | Основной
AM013 |  |  | Основной
AM013 |  |  | Основной
AM013 |  |  | Основной
AM013 |  |  | Основной
AM013 |  |  | Основной
AM013 |  |  | Основной
AM013 | карбонат | 8 | Второстепенный
AM013 | рудный | 2 | Второстепенный
AM013 |  |  | Второстепенный
AM013 |  |  | Второстепенный
AM013 |  |  | Второстепенный
AM013 |  |  | Второстепенный
AM013 |  |  | Второстепенный
AM013 |  |  | Второстепенный
AM013 |  |  | Второстепенный
AM013 |  |  | Второстепенный
AM014 | кварц | 35 | Основной
AM014 | карбонат | 25 | Основной
AM014 | биотит | 20 | Основной
AM014 | плагиоклаз | 10 | Основной
AM014 |  |  | Основной
AM014 |  |  | Основной
AM014 |  |  | Основной
AM014 |  |  | Основной
AM014 |  |  | Основной
AM014 |  |  | Основной
AM014 | рудный | 5 | Второстепенный
AM014 | апатит | 3 | Второстепенный
AM014 | серицит | 2 | Второстепенный
AM014 |  |  | Второстепенный
AM014 |  |  | Второстепенный
AM014 |  |  | Второстепенный
AM014 |  |  | Второстепенный
AM014 |  |  | Второстепенный
AM014 |  |  | Второстепенный
AM014 |  |  | Второстепенный
AM015 | кварц | 35 | Основной
AM015 | калиевый полевой шпат | 25 | Основной
AM015 | серицит-гидросерицит | 25 | Основной
AM015 |  |  | Основной
AM015 |  |  | Основной
AM015 |  |  | Основной
AM015 |  |  | Основной
AM015 |  |  | Основной
AM015 |  |  | Основной
AM015 |  |  | Основной
AM015 | карбонат | 8 | Второстепенный
AM015 | плагиоклаз | 5 | Второстепенный
AM015 | рудный | 2 | Второстепенный
AM015 |  |  | Второстепенный
AM015 |  |  | Второстепенный
AM015 |  |  | Второстепенный
AM015 |  |  | Второстепенный
AM015 |  |  | Второстепенный
AM015 |  |  | Второстепенный
AM015 |  |  | Второстепенный
AM016 | кварц | 35 | Основной
AM016 | калиевый полевой шпат | 30 | Основной
AM016 | плагиоклаз | 20 | Основной
AM016 | серицит | 10 | Основной
AM016 |  |  | Основной
AM016 |  |  | Основной
AM016 |  |  | Основной
AM016 |  |  | Основной
AM016 |  |  | Основной
AM016 |  |  | Основной
AM016 | карбонат | 4 | Второстепенный
AM016 | рудный | 1 | Второстепенный
AM016 |  |  | Второстепенный
AM016 |  |  | Второстепенный
AM016 |  |  | Второстепенный
AM016 |  |  | Второстепенный
AM016 |  |  | Второстепенный
AM016 |  |  | Второстепенный
AM016 |  |  | Второстепенный
AM016 |  |  | Второстепенный
AM017 | плагиоклаз | 35 | Основной
AM017 | калиевый полевой шпат | 20 | Основной
AM017 | кварц | 20 | Основной
AM017 | биотит | 10 | Основной
AM017 |  |  | Основной
AM017 |  |  | Основной
AM017 |  |  | Основной
AM017 |  |  | Основной
AM017 |  |  | Основной
AM017 |  |  | Основной
AM017 | актинолит | 7 | Второстепенный
AM017 | рудный | 3 | Второстепенный
AM017 | карбонат | 2 | Второстепенный
AM017 | хлорит | 1 | Второстепенный
AM017 | апатит | 1 | Второстепенный
AM017 | алланит | 1 | Второстепенный
AM017 |  |  | Второстепенный
AM017 |  |  | Второстепенный
AM017 |  |  | Второстепенный
AM017 |  |  | Второстепенный
AM018 |  |  | Основной
AM018 |  |  | Основной
AM018 |  |  | Основной
AM018 |  |  | Основной
AM018 |  |  | Основной
AM018 |  |  | Основной
AM018 |  |  | Основной
AM018 |  |  | Основной
AM018 |  |  | Основной
AM018 |  |  | Основной
AM018 |  |  | Второстепенный
AM018 |  |  | Второстепенный
AM018 |  |  | Второстепенный
AM018 |  |  | Второстепенный
AM018 |  |  | Второстепенный
AM018 |  |  | Второстепенный
AM018 |  |  | Второстепенный
AM018 |  |  | Второстепенный
AM018 |  |  | Второстепенный
AM018 |  |  | Второстепенный
AM019 | глинистые | 50 | Основной
AM019 | карбонат | 35 | Основной
AM019 | рудный | 12 | Основной
AM019 |  |  | Основной
AM019 |  |  | Основной
AM019 |  |  | Основной
AM019 |  |  | Основной
AM019 |  |  | Основной
AM019 |  |  | Основной
AM019 |  |  | Основной
AM019 | сфалерит | 3 | Второстепенный
AM019 |  |  | Второстепенный
AM019 |  |  | Второстепенный
AM019 |  |  | Второстепенный
AM019 |  |  | Второстепенный
AM019 |  |  | Второстепенный
AM019 |  |  | Второстепенный
AM019 |  |  | Второстепенный
AM019 |  |  | Второстепенный
AM019 |  |  | Второстепенный
AM020 | кварц | 30 | Основной
AM020 | плагиоклаз | 20 | Основной
AM020 | калиевый полевой шпат | 20 | Основной
AM020 | серицит | 15 | Основной
AM020 |  |  | Основной
AM020 |  |  | Основной
AM020 |  |  | Основной
AM020 |  |  | Основной
AM020 |  |  | Основной
AM020 |  |  | Основной
AM020 | карбонат | 6 | Второстепенный
AM020 | рудный | 3 | Второстепенный
AM020 | рутил | 2 | Второстепенный
AM020 | апатит | 2 | Второстепенный
AM020 | турмалин | 1 | Второстепенный
AM020 |  |  | Второстепенный
AM020 |  |  | Второстепенный
AM020 |  |  | Второстепенный
AM020 |  |  | Второстепенный
AM020 |  |  | Второстепенный
AM021 | плагиоклаз | 40 | Основной
AM021 | кварц | 18 | Основной
AM021 | актинолит | 15 | Основной
AM021 | биотит | 10 | Основной
AM021 |  |  | Основной
AM021 |  |  | Основной
AM021 |  |  | Основной
AM021 |  |  | Основной
AM021 |  |  | Основной
AM021 |  |  | Основной
AM021 | рудный | 4 | Второстепенный
AM021 | хлорит | 2 | Второстепенный
AM021 | серицит | 1 | Второстепенный
AM021 |  |  | Второстепенный
AM021 |  |  | Второстепенный
AM021 |  |  | Второстепенный
AM021 |  |  | Второстепенный
AM021 |  |  | Второстепенный
AM021 |  |  | Второстепенный
AM021 |  |  | Второстепенный
AM022 | плагиоклаз | 45 | Основной
AM022 | актинолит | 25 | Основной
AM022 | биотит | 10 | Основной
AM022 | кварц | 10 | Основной
AM022 | цемент: |  | Основной
AM022 | плагиоклаз | 40 | Основной
AM022 | актинолит | 30 | Основной
AM022 | кварц | 20 | Основной
AM022 |  |  | Основной
AM022 |  |  | Основной
AM022 | калиевый полевой шпат | 6 | Второстепенный
AM022 | серицит | 2 | Второстепенный
AM022 | рудный | 1 | Второстепенный
AM022 | титанит | 1 | Второстепенный
AM022 |  |  | Второстепенный
AM022 | биотит | 4 | Второстепенный
AM022 | калиевый полевой шпат | 2 | Второстепенный
AM022 | титанит | 2 | Второстепенный
AM022 | серицит | 1 | Второстепенный
AM022 | рудный | 1 | Второстепенный
AM023 | плагиоклаз | 40 | Основной
AM023 | биотит | 25 | Основной
AM023 | карбонат | 15 | Основной
AM023 | кварц | 10 | Основной
AM023 |  |  | Основной
AM023 |  |  | Основной
AM023 |  |  | Основной
AM023 |  |  | Основной
AM023 |  |  | Основной
AM023 |  |  | Основной
AM023 | калиевый полевой шпат | 5 | Второстепенный
AM023 | рудный | 3 | Второстепенный
AM023 | хлорит | 1 | Второстепенный
AM023 | апатит | 1 | Второстепенный
AM023 |  |  | Второстепенный
AM023 |  |  | Второстепенный
AM023 |  |  | Второстепенный
AM023 |  |  | Второстепенный
AM023 |  |  | Второстепенный
AM023 |  |  | Второстепенный
AM024 |  |  | Основной
AM024 |  |  | Основной
AM024 |  |  | Основной
AM024 |  |  | Основной
AM024 |  |  | Основной
AM024 |  |  | Основной
AM024 |  |  | Основной
AM024 |  |  | Основной
AM024 |  |  | Основной
AM024 |  |  | Основной
AM024 |  |  | Второстепенный
AM024 |  |  | Второстепенный
AM024 |  |  | Второстепенный
AM024 |  |  | Второстепенный
AM024 |  |  | Второстепенный
AM024 |  |  | Второстепенный
AM024 |  |  | Второстепенный
AM024 |  |  | Второстепенный
AM024 |  |  | Второстепенный
AM024 |  |  | Второстепенный
AM025 |  |  | Основной
AM025 |  |  | Основной
AM025 |  |  | Основной
AM025 |  |  | Основной
AM025 |  |  | Основной
AM025 |  |  | Основной
AM025 |  |  | Основной
AM025 |  |  | Основной
AM025 |  |  | Основной
AM025 |  |  | Основной
AM025 |  |  | Второстепенный
AM025 |  |  | Второстепенный
AM025 |  |  | Второстепенный
AM025 |  |  | Второстепенный
AM025 |  |  | Второстепенный
AM025 |  |  | Второстепенный
AM025 |  |  | Второстепенный
AM025 |  |  | Второстепенный
AM025 |  |  | Второстепенный
AM025 |  |  | Второстепенный
AM026 |  |  | Основной
AM026 |  |  | Основной
AM026 |  |  | Основной
AM026 |  |  | Основной
AM026 |  |  | Основной
AM026 |  |  | Основной
AM026 |  |  | Основной
AM026 |  |  | Основной
AM026 |  |  | Основной
AM026 |  |  | Основной
AM026 |  |  | Второстепенный
AM026 |  |  | Второстепенный
AM026 |  |  | Второстепенный
AM026 |  |  | Второстепенный
AM026 |  |  | Второстепенный
AM026 |  |  | Второстепенный
AM026 |  |  | Второстепенный
AM026 |  |  | Второстепенный
AM026 |  |  | Второстепенный
AM026 |  |  | Второстепенный
AM027 | плагиоклаз | 40 | Основной
AM027 | кварц | 25 | Основной
AM027 | биотит | 15 | Основной
AM027 |  |  | Основной
AM027 |  |  | Основной
AM027 |  |  | Основной
AM027 |  |  | Основной
AM027 |  |  | Основной
AM027 |  |  | Основной
AM027 |  |  | Основной
AM027 | актинолит | 5 | Второстепенный
AM027 | хлорит | 5 | Второстепенный
AM027 | серицит | 3 | Второстепенный
AM027 | рутил | 3 | Второстепенный
AM027 | калиевый полевой шпат | 2 | Второстепенный
AM027 | карбонат | 2 | Второстепенный
AM027 | рудный | <1 | Второстепенный
AM027 |  |  | Второстепенный
AM027 |  |  | Второстепенный
AM027 |  |  | Второстепенный
AM028 |  |  | Основной
AM028 |  |  | Основной
AM028 |  |  | Основной
AM028 |  |  | Основной
AM028 |  |  | Основной
AM028 |  |  | Основной
AM028 |  |  | Основной
AM028 |  |  | Основной
AM028 |  |  | Основной
AM028 |  |  | Основной
AM028 |  |  | Второстепенный
AM028 |  |  | Второстепенный
AM028 |  |  | Второстепенный
AM028 |  |  | Второстепенный
AM028 |  |  | Второстепенный
AM028 |  |  | Второстепенный
AM028 |  |  | Второстепенный
AM028 |  |  | Второстепенный
AM028 |  |  | Второстепенный
AM028 |  |  | Второстепенный
AM029 | плагиоклаз | 45 | Основной
AM029 | кварц | 20 | Основной
AM029 | калиевый полевой шпат | 15 | Основной
AM029 |  |  | Основной
AM029 |  |  | Основной
AM029 |  |  | Основной
AM029 |  |  | Основной
AM029 |  |  | Основной
AM029 |  |  | Основной
AM029 |  |  | Основной
AM029 | биотит | 9 | Второстепенный
AM029 | актинолит | 8 | Второстепенный
AM029 | серицит | 1 | Второстепенный
AM029 | карбонат | 1 | Второстепенный
AM029 | рудный | 1 | Второстепенный
AM029 |  |  | Второстепенный
AM029 |  |  | Второстепенный
AM029 |  |  | Второстепенный
AM029 |  |  | Второстепенный
AM029 |  |  | Второстепенный
AM030 |  |  | Основной
AM030 |  |  | Основной
AM030 |  |  | Основной
AM030 |  |  | Основной
AM030 |  |  | Основной
AM030 |  |  | Основной
AM030 |  |  | Основной
AM030 |  |  | Основной
AM030 |  |  | Основной
AM030 |  |  | Основной
AM030 |  |  | Второстепенный
AM030 |  |  | Второстепенный
AM030 |  |  | Второстепенный
AM030 |  |  | Второстепенный
AM030 |  |  | Второстепенный
AM030 |  |  | Второстепенный
AM030 |  |  | Второстепенный
AM030 |  |  | Второстепенный
AM030 |  |  | Второстепенный
AM030 |  |  | Второстепенный
AM031 |  |  | Основной
AM031 |  |  | Основной
AM031 |  |  | Основной
AM031 |  |  | Основной
AM031 |  |  | Основной
AM031 |  |  | Основной
AM031 |  |  | Основной
AM031 |  |  | Основной
AM031 |  |  | Основной
AM031 |  |  | Основной
AM031 |  |  | Второстепенный
AM031 |  |  | Второстепенный
AM031 |  |  | Второстепенный
AM031 |  |  | Второстепенный
AM031 |  |  | Второстепенный
AM031 |  |  | Второстепенный
AM031 |  |  | Второстепенный
AM031 |  |  | Второстепенный
AM031 |  |  | Второстепенный
AM031 |  |  | Второстепенный
AM032 |  |  | Основной
AM032 |  |  | Основной
AM032 |  |  | Основной
AM032 |  |  | Основной
AM032 |  |  | Основной
AM032 |  |  | Основной
AM032 |  |  | Основной
AM032 |  |  | Основной
AM032 |  |  | Основной
AM032 |  |  | Основной
AM032 |  |  | Второстепенный
AM032 |  |  | Второстепенный
AM032 |  |  | Второстепенный
AM032 |  |  | Второстепенный
AM032 |  |  | Второстепенный
AM032 |  |  | Второстепенный
AM032 |  |  | Второстепенный
AM032 |  |  | Второстепенный
AM032 |  |  | Второстепенный
AM032 |  |  | Второстепенный
AM033 | плагиоклаз | 45 | Основной
AM033 | кварц | 20 | Основной
AM033 | биотит | 20 | Основной
AM033 | калиевый полевой шпат | 10 | Основной
AM033 |  |  | Основной
AM033 |  |  | Основной
AM033 |  |  | Основной
AM033 |  |  | Основной
AM033 |  |  | Основной
AM033 |  |  | Основной
AM033 | рудный | 3 | Второстепенный
AM033 | серицит | 1 | Второстепенный
AM033 | карбонат | 1 | Второстепенный
AM033 |  |  | Второстепенный
AM033 |  |  | Второстепенный
AM033 |  |  | Второстепенный
AM033 |  |  | Второстепенный
AM033 |  |  | Второстепенный
AM033 |  |  | Второстепенный
AM033 |  |  | Второстепенный
AM034 |  |  | Основной
AM034 |  |  | Основной
AM034 |  |  | Основной
AM034 |  |  | Основной
AM034 |  |  | Основной
AM034 |  |  | Основной
AM034 |  |  | Основной
AM034 |  |  | Основной
AM034 |  |  | Основной
AM034 |  |  | Основной
AM034 |  |  | Второстепенный
AM034 |  |  | Второстепенный
AM034 |  |  | Второстепенный
AM034 |  |  | Второстепенный
AM034 |  |  | Второстепенный
AM034 |  |  | Второстепенный
AM034 |  |  | Второстепенный
AM034 |  |  | Второстепенный
AM034 |  |  | Второстепенный
AM034 |  |  | Второстепенный
AM035 |  |  | Основной
AM035 |  |  | Основной
AM035 |  |  | Основной
AM035 |  |  | Основной
AM035 |  |  | Основной
AM035 |  |  | Основной
AM035 |  |  | Основной
AM035 |  |  | Основной
AM035 |  |  | Основной
AM035 |  |  | Основной
AM035 |  |  | Второстепенный
AM035 |  |  | Второстепенный
AM035 |  |  | Второстепенный
AM035 |  |  | Второстепенный
AM035 |  |  | Второстепенный
AM035 |  |  | Второстепенный
AM035 |  |  | Второстепенный
AM035 |  |  | Второстепенный
AM035 |  |  | Второстепенный
AM035 |  |  | Второстепенный
AM036 |  |  | Основной
AM036 |  |  | Основной
AM036 |  |  | Основной
AM036 |  |  | Основной
AM036 |  |  | Основной
AM036 |  |  | Основной
AM036 |  |  | Основной
AM036 |  |  | Основной
AM036 |  |  | Основной
AM036 |  |  | Основной
AM036 |  |  | Второстепенный
AM036 |  |  | Второстепенный
AM036 |  |  | Второстепенный
AM036 |  |  | Второстепенный
AM036 |  |  | Второстепенный
AM036 |  |  | Второстепенный
AM036 |  |  | Второстепенный
AM036 |  |  | Второстепенный
AM036 |  |  | Второстепенный
AM036 |  |  | Второстепенный
AM037 |  |  | Основной
AM037 |  |  | Основной
AM037 |  |  | Основной
AM037 |  |  | Основной
AM037 |  |  | Основной
AM037 |  |  | Основной
AM037 |  |  | Основной
AM037 |  |  | Основной
AM037 |  |  | Основной
AM037 |  |  | Основной
AM037 |  |  | Второстепенный
AM037 |  |  | Второстепенный
AM037 |  |  | Второстепенный
AM037 |  |  | Второстепенный
AM037 |  |  | Второстепенный
AM037 |  |  | Второстепенный
AM037 |  |  | Второстепенный
AM037 |  |  | Второстепенный
AM037 |  |  | Второстепенный
AM037 |  |  | Второстепенный
AM038 |  |  | Основной
AM038 |  |  | Основной
AM038 |  |  | Основной
AM038 |  |  | Основной
AM038 |  |  | Основной
AM038 |  |  | Основной
AM038 |  |  | Основной
AM038 |  |  | Основной
AM038 |  |  | Основной
AM038 |  |  | Основной
AM038 |  |  | Второстепенный
AM038 |  |  | Второстепенный
AM038 |  |  | Второстепенный
AM038 |  |  | Второстепенный
AM038 |  |  | Второстепенный
AM038 |  |  | Второстепенный
AM038 |  |  | Второстепенный
AM038 |  |  | Второстепенный
AM038 |  |  | Второстепенный
AM038 |  |  | Второстепенный
AM039 |  |  | Основной
AM039 |  |  | Основной
AM039 |  |  | Основной
AM039 |  |  | Основной
AM039 |  |  | Основной
AM039 |  |  | Основной
AM039 |  |  | Основной
AM039 |  |  | Основной
AM039 |  |  | Основной
AM039 |  |  | Основной
AM039 |  |  | Второстепенный
AM039 |  |  | Второстепенный
AM039 |  |  | Второстепенный
AM039 |  |  | Второстепенный
AM039 |  |  | Второстепенный
AM039 |  |  | Второстепенный
AM039 |  |  | Второстепенный
AM039 |  |  | Второстепенный
AM039 |  |  | Второстепенный
AM039 |  |  | Второстепенный
AM040 |  |  | Основной
AM040 |  |  | Основной
AM040 |  |  | Основной
AM040 |  |  | Основной
AM040 |  |  | Основной
AM040 |  |  | Основной
AM040 |  |  | Основной
AM040 |  |  | Основной
AM040 |  |  | Основной
AM040 |  |  | Основной
AM040 |  |  | Второстепенный
AM040 |  |  | Второстепенный
AM040 |  |  | Второстепенный
AM040 |  |  | Второстепенный
AM040 |  |  | Второстепенный
AM040 |  |  | Второстепенный
AM040 |  |  | Второстепенный
AM040 |  |  | Второстепенный
AM040 |  |  | Второстепенный
AM040 |  |  | Второстепенный
AM041 |  |  | Основной
AM041 |  |  | Основной
AM041 |  |  | Основной
AM041 |  |  | Основной
AM041 |  |  | Основной
AM041 |  |  | Основной
AM041 |  |  | Основной
AM041 |  |  | Основной
AM041 |  |  | Основной
AM041 |  |  | Основной
AM041 |  |  | Второстепенный
AM041 |  |  | Второстепенный
AM041 |  |  | Второстепенный
AM041 |  |  | Второстепенный
AM041 |  |  | Второстепенный
AM041 |  |  | Второстепенный
AM041 |  |  | Второстепенный
AM041 |  |  | Второстепенный
AM041 |  |  | Второстепенный
AM041 |  |  | Второстепенный
AM042 |  |  | Основной
AM042 |  |  | Основной
AM042 |  |  | Основной
AM042 |  |  | Основной
AM042 |  |  | Основной
AM042 |  |  | Основной
AM042 |  |  | Основной
AM042 |  |  | Основной
AM042 |  |  | Основной
AM042 |  |  | Основной
AM042 |  |  | Второстепенный
AM042 |  |  | Второстепенный
AM042 |  |  | Второстепенный
AM042 |  |  | Второстепенный
AM042 |  |  | Второстепенный
AM042 |  |  | Второстепенный
AM042 |  |  | Второстепенный
AM042 |  |  | Второстепенный
AM042 |  |  | Второстепенный
AM042 |  |  | Второстепенный
AM043 |  |  | Основной
AM043 |  |  | Основной
AM043 |  |  | Основной
AM043 |  |  | Основной
AM043 |  |  | Основной
AM043 |  |  | Основной
AM043 |  |  | Основной
AM043 |  |  | Основной
AM043 |  |  | Основной
AM043 |  |  | Основной
AM043 |  |  | Второстепенный
AM043 |  |  | Второстепенный
AM043 |  |  | Второстепенный
AM043 |  |  | Второстепенный
AM043 |  |  | Второстепенный
AM043 |  |  | Второстепенный
AM043 |  |  | Второстепенный
AM043 |  |  | Второстепенный
AM043 |  |  | Второстепенный
AM043 |  |  | Второстепенный
AM044 |  |  | Основной
AM044 |  |  | Основной
AM044 |  |  | Основной
AM044 |  |  | Основной
AM044 |  |  | Основной
AM044 |  |  | Основной
AM044 |  |  | Основной
AM044 |  |  | Основной
AM044 |  |  | Основной
AM044 |  |  | Основной
AM044 |  |  | Второстепенный
AM044 |  |  | Второстепенный
AM044 |  |  | Второстепенный
AM044 |  |  | Второстепенный
AM044 |  |  | Второстепенный
AM044 |  |  | Второстепенный
AM044 |  |  | Второстепенный
AM044 |  |  | Второстепенный
AM044 |  |  | Второстепенный
AM044 |  |  | Второстепенный
AM045 |  |  | Основной
AM045 |  |  | Основной
AM045 |  |  | Основной
AM045 |  |  | Основной
AM045 |  |  | Основной
AM045 |  |  | Основной
AM045 |  |  | Основной
AM045 |  |  | Основной
AM045 |  |  | Основной
AM045 |  |  | Основной
AM045 |  |  | Второстепенный
AM045 |  |  | Второстепенный
AM045 |  |  | Второстепенный
AM045 |  |  | Второстепенный
AM045 |  |  | Второстепенный
AM045 |  |  | Второстепенный
AM045 |  |  | Второстепенный
AM045 |  |  | Второстепенный
AM045 |  |  | Второстепенный
AM045 |  |  | Второстепенный
AM046 |  |  | Основной
AM046 |  |  | Основной
AM046 |  |  | Основной
AM046 |  |  | Основной
AM046 |  |  | Основной
AM046 |  |  | Основной
AM046 |  |  | Основной
AM046 |  |  | Основной
AM046 |  |  | Основной
AM046 |  |  | Основной
AM046 |  |  | Второстепенный
AM046 |  |  | Второстепенный
AM046 |  |  | Второстепенный
AM046 |  |  | Второстепенный
AM046 |  |  | Второстепенный
AM046 |  |  | Второстепенный
AM046 |  |  | Второстепенный
AM046 |  |  | Второстепенный
AM046 |  |  | Второстепенный
AM046 |  |  | Второстепенный
AM047 |  |  | Основной
AM047 |  |  | Основной
AM047 |  |  | Основной
AM047 |  |  | Основной
AM047 |  |  | Основной
AM047 |  |  | Основной
AM047 |  |  | Основной
AM047 |  |  | Основной
AM047 |  |  | Основной
AM047 |  |  | Основной
AM047 |  |  | Второстепенный
AM047 |  |  | Второстепенный
AM047 |  |  | Второстепенный
AM047 |  |  | Второстепенный
AM047 |  |  | Второстепенный
AM047 |  |  | Второстепенный
AM047 |  |  | Второстепенный
AM047 |  |  | Второстепенный
AM047 |  |  | Второстепенный
AM047 |  |  | Второстепенный
AM048 |  |  | Основной
AM048 |  |  | Основной
AM048 |  |  | Основной
AM048 |  |  | Основной
AM048 |  |  | Основной
AM048 |  |  | Основной
AM048 |  |  | Основной
AM048 |  |  | Основной
AM048 |  |  | Основной
AM048 |  |  | Основной
AM048 |  |  | Второстепенный
AM048 |  |  | Второстепенный
AM048 |  |  | Второстепенный
AM048 |  |  | Второстепенный
AM048 |  |  | Второстепенный
AM048 |  |  | Второстепенный
AM048 |  |  | Второстепенный
AM048 |  |  | Второстепенный
AM048 |  |  | Второстепенный
AM048 |  |  | Второстепенный
AM049 |  |  | Основной
AM049 |  |  | Основной
AM049 |  |  | Основной
AM049 |  |  | Основной
AM049 |  |  | Основной
AM049 |  |  | Основной
AM049 |  |  | Основной
AM049 |  |  | Основной
AM049 |  |  | Основной
AM049 |  |  | Основной
AM049 |  |  | Второстепенный
AM049 |  |  | Второстепенный
AM049 |  |  | Второстепенный
AM049 |  |  | Второстепенный
AM049 |  |  | Второстепенный
AM049 |  |  | Второстепенный
AM049 |  |  | Второстепенный
AM049 |  |  | Второстепенный
AM049 |  |  | Второстепенный
AM049 |  |  | Второстепенный
AM050 |  |  | Основной
AM050 |  |  | Основной
AM050 |  |  | Основной
AM050 |  |  | Основной
AM050 |  |  | Основной
AM050 |  |  | Основной
AM050 |  |  | Основной
AM050 |  |  | Основной
AM050 |  |  | Основной
AM050 |  |  | Основной
AM050 |  |  | Второстепенный
AM050 |  |  | Второстепенный
AM050 |  |  | Второстепенный
AM050 |  |  | Второстепенный
AM050 |  |  | Второстепенный
AM050 |  |  | Второстепенный
AM050 |  |  | Второстепенный
AM050 |  |  | Второстепенный
AM050 |  |  | Второстепенный
AM050 |  |  | Второстепенный
AM051 |  |  | Основной
AM051 |  |  | Основной
AM051 |  |  | Основной
AM051 |  |  | Основной
AM051 |  |  | Основной
AM051 |  |  | Основной
AM051 |  |  | Основной
AM051 |  |  | Основной
AM051 |  |  | Основной
AM051 |  |  | Основной
AM051 |  |  | Второстепенный
AM051 |  |  | Второстепенный
AM051 |  |  | Второстепенный
AM051 |  |  | Второстепенный
AM051 |  |  | Второстепенный
AM051 |  |  | Второстепенный
AM051 |  |  | Второстепенный
AM051 |  |  | Второстепенный
AM051 |  |  | Второстепенный
AM051 |  |  | Второстепенный
AM052 |  |  | Основной
AM052 |  |  | Основной
AM052 |  |  | Основной
AM052 |  |  | Основной
AM052 |  |  | Основной
AM052 |  |  | Основной
AM052 |  |  | Основной
AM052 |  |  | Основной
AM052 |  |  | Основной
AM052 |  |  | Основной
AM052 |  |  | Второстепенный
AM052 |  |  | Второстепенный
AM052 |  |  | Второстепенный
AM052 |  |  | Второстепенный
AM052 |  |  | Второстепенный
AM052 |  |  | Второстепенный
AM052 |  |  | Второстепенный
AM052 |  |  | Второстепенный
AM052 |  |  | Второстепенный
AM052 |  |  | Второстепенный
AM053 |  |  | Основной
AM053 |  |  | Основной
AM053 |  |  | Основной
AM053 |  |  | Основной
AM053 |  |  | Основной
AM053 |  |  | Основной
AM053 |  |  | Основной
AM053 |  |  | Основной
AM053 |  |  | Основной
AM053 |  |  | Основной
AM053 |  |  | Второстепенный
AM053 |  |  | Второстепенный
AM053 |  |  | Второстепенный
AM053 |  |  | Второстепенный
AM053 |  |  | Второстепенный
AM053 |  |  | Второстепенный
AM053 |  |  | Второстепенный
AM053 |  |  | Второстепенный
AM053 |  |  | Второстепенный
AM053 |  |  | Второстепенный
AM054 |  |  | Основной
AM054 |  |  | Основной
AM054 |  |  | Основной
AM054 |  |  | Основной
AM054 |  |  | Основной
AM054 |  |  | Основной
AM054 |  |  | Основной
AM054 |  |  | Основной
AM054 |  |  | Основной
AM054 |  |  | Основной
AM054 |  |  | Второстепенный
AM054 |  |  | Второстепенный
AM054 |  |  | Второстепенный
AM054 |  |  | Второстепенный
AM054 |  |  | Второстепенный
AM054 |  |  | Второстепенный
AM054 |  |  | Второстепенный
AM054 |  |  | Второстепенный
AM054 |  |  | Второстепенный
AM054 |  |  | Второстепенный
AM055 |  |  | Основной
AM055 |  |  | Основной
AM055 |  |  | Основной
AM055 |  |  | Основной
AM055 |  |  | Основной
AM055 |  |  | Основной
AM055 |  |  | Основной
AM055 |  |  | Основной
AM055 |  |  | Основной
AM055 |  |  | Основной
AM055 |  |  | Второстепенный
AM055 |  |  | Второстепенный
AM055 |  |  | Второстепенный
AM055 |  |  | Второстепенный
AM055 |  |  | Второстепенный
AM055 |  |  | Второстепенный
AM055 |  |  | Второстепенный
AM055 |  |  | Второстепенный
AM055 |  |  | Второстепенный
AM055 |  |  | Второстепенный
AM056 |  |  | Основной
AM056 |  |  | Основной
AM056 |  |  | Основной
AM056 |  |  | Основной
AM056 |  |  | Основной
AM056 |  |  | Основной
AM056 |  |  | Основной
AM056 |  |  | Основной
AM056 |  |  | Основной
AM056 |  |  | Основной
AM056 |  |  | Второстепенный
AM056 |  |  | Второстепенный
AM056 |  |  | Второстепенный
AM056 |  |  | Второстепенный
AM056 |  |  | Второстепенный
AM056 |  |  | Второстепенный
AM056 |  |  | Второстепенный
AM056 |  |  | Второстепенный
AM056 |  |  | Второстепенный
AM056 |  |  | Второстепенный
AM057 |  |  | Основной
AM057 |  |  | Основной
AM057 |  |  | Основной
AM057 |  |  | Основной
AM057 |  |  | Основной
AM057 |  |  | Основной
AM057 |  |  | Основной
AM057 |  |  | Основной
AM057 |  |  | Основной
AM057 |  |  | Основной
AM057 |  |  | Второстепенный
AM057 |  |  | Второстепенный
AM057 |  |  | Второстепенный
AM057 |  |  | Второстепенный
AM057 |  |  | Второстепенный
AM057 |  |  | Второстепенный
AM057 |  |  | Второстепенный
AM057 |  |  | Второстепенный
AM057 |  |  | Второстепенный
AM057 |  |  | Второстепенный
AM058 |  |  | Основной
AM058 |  |  | Основной
AM058 |  |  | Основной
AM058 |  |  | Основной
AM058 |  |  | Основной
AM058 |  |  | Основной
AM058 |  |  | Основной
AM058 |  |  | Основной
AM058 |  |  | Основной
AM058 |  |  | Основной
AM058 |  |  | Второстепенный
AM058 |  |  | Второстепенный
AM058 |  |  | Второстепенный
AM058 |  |  | Второстепенный
AM058 |  |  | Второстепенный
AM058 |  |  | Второстепенный
AM058 |  |  | Второстепенный
AM058 |  |  | Второстепенный
AM058 |  |  | Второстепенный
AM058 |  |  | Второстепенный
AM059 |  |  | Основной
AM059 |  |  | Основной
AM059 |  |  | Основной
AM059 |  |  | Основной
AM059 |  |  | Основной
AM059 |  |  | Основной
AM059 |  |  | Основной
AM059 |  |  | Основной
AM059 |  |  | Основной
AM059 |  |  | Основной
AM059 |  |  | Второстепенный
AM059 |  |  | Второстепенный
AM059 |  |  | Второстепенный
AM059 |  |  | Второстепенный
AM059 |  |  | Второстепенный
AM059 |  |  | Второстепенный
AM059 |  |  | Второстепенный
AM059 |  |  | Второстепенный
AM059 |  |  | Второстепенный
AM059 |  |  | Второстепенный
AM060 |  |  | Основной
AM060 |  |  | Основной
AM060 |  |  | Основной
AM060 |  |  | Основной
AM060 |  |  | Основной
AM060 |  |  | Основной
AM060 |  |  | Основной
AM060 |  |  | Основной
AM060 |  |  | Основной
AM060 |  |  | Основной
AM060 |  |  | Второстепенный
AM060 |  |  | Второстепенный
AM060 |  |  | Второстепенный
AM060 |  |  | Второстепенный
AM060 |  |  | Второстепенный
AM060 |  |  | Второстепенный
AM060 |  |  | Второстепенный
AM060 |  |  | Второстепенный
AM060 |  |  | Второстепенный
AM060 |  |  | Второстепенный
AM061 |  |  | Основной
AM061 |  |  | Основной
AM061 |  |  | Основной
AM061 |  |  | Основной
AM061 |  |  | Основной
AM061 |  |  | Основной
AM061 |  |  | Основной
AM061 |  |  | Основной
AM061 |  |  | Основной
AM061 |  |  | Основной
AM061 |  |  | Второстепенный
AM061 |  |  | Второстепенный
AM061 |  |  | Второстепенный
AM061 |  |  | Второстепенный
AM061 |  |  | Второстепенный
AM061 |  |  | Второстепенный
AM061 |  |  | Второстепенный
AM061 |  |  | Второстепенный
AM061 |  |  | Второстепенный
AM061 |  |  | Второстепенный
AM062 |  |  | Основной
AM062 |  |  | Основной
AM062 |  |  | Основной
AM062 |  |  | Основной
AM062 |  |  | Основной
AM062 |  |  | Основной
AM062 |  |  | Основной
AM062 |  |  | Основной
AM062 |  |  | Основной
AM062 |  |  | Основной
AM062 |  |  | Второстепенный
AM062 |  |  | Второстепенный
AM062 |  |  | Второстепенный
AM062 |  |  | Второстепенный
AM062 |  |  | Второстепенный
AM062 |  |  | Второстепенный
AM062 |  |  | Второстепенный
AM062 |  |  | Второстепенный
AM062 |  |  | Второстепенный
AM062 |  |  | Второстепенный
AM063 |  |  | Основной
AM063 |  |  | Основной
AM063 |  |  | Основной
AM063 |  |  | Основной
AM063 |  |  | Основной
AM063 |  |  | Основной
AM063 |  |  | Основной
AM063 |  |  | Основной
AM063 |  |  | Основной
AM063 |  |  | Основной
AM063 |  |  | Второстепенный
AM063 |  |  | Второстепенный
AM063 |  |  | Второстепенный
AM063 |  |  | Второстепенный
AM063 |  |  | Второстепенный
AM063 |  |  | Второстепенный
AM063 |  |  | Второстепенный
AM063 |  |  | Второстепенный
AM063 |  |  | Второстепенный
AM063 |  |  | Второстепенный
AM064 |  |  | Основной
AM064 |  |  | Основной
AM064 |  |  | Основной
AM064 |  |  | Основной
AM064 |  |  | Основной
AM064 |  |  | Основной
AM064 |  |  | Основной
AM064 |  |  | Основной
AM064 |  |  | Основной
AM064 |  |  | Основной
AM064 |  |  | Второстепенный
AM064 |  |  | Второстепенный
AM064 |  |  | Второстепенный
AM064 |  |  | Второстепенный
AM064 |  |  | Второстепенный
AM064 |  |  | Второстепенный
AM064 |  |  | Второстепенный
AM064 |  |  | Второстепенный
AM064 |  |  | Второстепенный
AM064 |  |  | Второстепенный
AM065 |  |  | Основной
AM065 |  |  | Основной
AM065 |  |  | Основной
AM065 |  |  | Основной
AM065 |  |  | Основной
AM065 |  |  | Основной
AM065 |  |  | Основной
AM065 |  |  | Основной
AM065 |  |  | Основной
AM065 |  |  | Основной
AM065 |  |  | Второстепенный
AM065 |  |  | Второстепенный
AM065 |  |  | Второстепенный
AM065 |  |  | Второстепенный
AM065 |  |  | Второстепенный
AM065 |  |  | Второстепенный
AM065 |  |  | Второстепенный
AM065 |  |  | Второстепенный
AM065 |  |  | Второстепенный
AM065 |  |  | Второстепенный
AM066 |  |  | Основной
AM066 |  |  | Основной
AM066 |  |  | Основной
AM066 |  |  | Основной
AM066 |  |  | Основной
AM066 |  |  | Основной
AM066 |  |  | Основной
AM066 |  |  | Основной
AM066 |  |  | Основной
AM066 |  |  | Основной
AM066 |  |  | Второстепенный
AM066 |  |  | Второстепенный
AM066 |  |  | Второстепенный
AM066 |  |  | Второстепенный
AM066 |  |  | Второстепенный
AM066 |  |  | Второстепенный
AM066 |  |  | Второстепенный
AM066 |  |  | Второстепенный
AM066 |  |  | Второстепенный
AM066 |  |  | Второстепенный
AM067 |  |  | Основной
AM067 |  |  | Основной
AM067 |  |  | Основной
AM067 |  |  | Основной
AM067 |  |  | Основной
AM067 |  |  | Основной
AM067 |  |  | Основной
AM067 |  |  | Основной
AM067 |  |  | Основной
AM067 |  |  | Основной
AM067 |  |  | Второстепенный
AM067 |  |  | Второстепенный
AM067 |  |  | Второстепенный
AM067 |  |  | Второстепенный
AM067 |  |  | Второстепенный
AM067 |  |  | Второстепенный
AM067 |  |  | Второстепенный
AM067 |  |  | Второстепенный
AM067 |  |  | Второстепенный
AM067 |  |  | Второстепенный
AM068 |  |  | Основной
AM068 |  |  | Основной
AM068 |  |  | Основной
AM068 |  |  | Основной
AM068 |  |  | Основной
AM068 |  |  | Основной
AM068 |  |  | Основной
AM068 |  |  | Основной
AM068 |  |  | Основной
AM068 |  |  | Основной
AM068 |  |  | Второстепенный
AM068 |  |  | Второстепенный
AM068 |  |  | Второстепенный
AM068 |  |  | Второстепенный
AM068 |  |  | Второстепенный
AM068 |  |  | Второстепенный
AM068 |  |  | Второстепенный
AM068 |  |  | Второстепенный
AM068 |  |  | Второстепенный
AM068 |  |  | Второстепенный
AM069 |  |  | Основной
AM069 |  |  | Основной
AM069 |  |  | Основной
AM069 |  |  | Основной
AM069 |  |  | Основной
AM069 |  |  | Основной
AM069 |  |  | Основной
AM069 |  |  | Основной
AM069 |  |  | Основной
AM069 |  |  | Основной
AM069 |  |  | Второстепенный
AM069 |  |  | Второстепенный
AM069 |  |  | Второстепенный
AM069 |  |  | Второстепенный
AM069 |  |  | Второстепенный
AM069 |  |  | Второстепенный
AM069 |  |  | Второстепенный
AM069 |  |  | Второстепенный
AM069 |  |  | Второстепенный
AM069 |  |  | Второстепенный
AM070 |  |  | Основной
AM070 |  |  | Основной
AM070 |  |  | Основной
AM070 |  |  | Основной
AM070 |  |  | Основной
AM070 |  |  | Основной
AM070 |  |  | Основной
AM070 |  |  | Основной
AM070 |  |  | Основной
AM070 |  |  | Основной
AM070 |  |  | Второстепенный
AM070 |  |  | Второстепенный
AM070 |  |  | Второстепенный
AM070 |  |  | Второстепенный
AM070 |  |  | Второстепенный
AM070 |  |  | Второстепенный
AM070 |  |  | Второстепенный
AM070 |  |  | Второстепенный
AM070 |  |  | Второстепенный
AM070 |  |  | Второстепенный
AM071 |  |  | Основной
AM071 |  |  | Основной
AM071 |  |  | Основной
AM071 |  |  | Основной
AM071 |  |  | Основной
AM071 |  |  | Основной
AM071 |  |  | Основной
AM071 |  |  | Основной
AM071 |  |  | Основной
AM071 |  |  | Основной
AM071 |  |  | Второстепенный
AM071 |  |  | Второстепенный
AM071 |  |  | Второстепенный
AM071 |  |  | Второстепенный
AM071 |  |  | Второстепенный
AM071 |  |  | Второстепенный
AM071 |  |  | Второстепенный
AM071 |  |  | Второстепенный
AM071 |  |  | Второстепенный
AM071 |  |  | Второстепенный
AM072 |  |  | Основной
AM072 |  |  | Основной
AM072 |  |  | Основной
AM072 |  |  | Основной
AM072 |  |  | Основной
AM072 |  |  | Основной
AM072 |  |  | Основной
AM072 |  |  | Основной
AM072 |  |  | Основной
AM072 |  |  | Основной
AM072 |  |  | Второстепенный
AM072 |  |  | Второстепенный
AM072 |  |  | Второстепенный
AM072 |  |  | Второстепенный
AM072 |  |  | Второстепенный
AM072 |  |  | Второстепенный
AM072 |  |  | Второстепенный
AM072 |  |  | Второстепенный
AM072 |  |  | Второстепенный
AM072 |  |  | Второстепенный
AM073 |  |  | Основной
AM073 |  |  | Основной
AM073 |  |  | Второстепенный
AM073 |  |  | Второстепенный

## Sheet7_Accessory_Minerals
Sample Name | Accessory Mineral
AM001
AM001
AM001
AM001
AM001
AM001
AM001
AM001
AM001
AM001
AM002
AM002
AM002
AM002
AM002
AM002
AM002
AM002
AM002
AM002
AM003
AM003
AM003
AM003
AM003
AM003
AM003
AM003
AM003
AM003
AM004 | циркон
AM004
AM004
AM004
AM004
AM004
AM004
AM004
AM004
AM004
AM005
AM005
AM005
AM005
AM005
AM005
AM005
AM005
AM005
AM005
AM006 | циркон
AM006
AM006
AM006
AM006
AM006
AM006
AM006
AM006
AM006
AM007
AM007
AM007
AM007
AM007
AM007
AM007
AM007
AM007
AM007
AM008 | циркон
AM008
AM008
AM008
AM008
AM008
AM008
AM008
AM008
AM008
AM009 | турмалин
AM009 | карбонат
AM009 | серицит
AM009
AM009
AM009
AM009
AM009
AM009
AM009
AM010 | циркон
AM010
AM010
AM010
AM010
AM010
AM010
AM010
AM010
AM010
AM011
AM011
AM011
AM011
AM011
AM011
AM011
AM011
AM011
AM011
AM012 | циркон
AM012
AM012
AM012
AM012
AM012
AM012
AM012
AM012
AM012
AM013 | апатит
AM013 | циркон
AM013
AM013
AM013
AM013
AM013
AM013
AM013
AM013
AM014
AM014
AM014
AM014
AM014
AM014
AM014
AM014
AM014
AM014
AM015
AM015
AM015
AM015
AM015
AM015
AM015
AM015
AM015
AM015
AM016 | апатит
AM016
AM016
AM016
AM016
AM016
AM016
AM016
AM016
AM016
AM017 | циркон
AM017
AM017
AM017
AM017
AM017
AM017
AM017
AM017
AM017
AM018
AM018
AM018
AM018
AM018
AM018
AM018
AM018
AM018
AM018
AM019 | апатит
AM019
AM019
AM019
AM019
AM019
AM019
AM019
AM019
AM019
AM020 | циркон
AM020
AM020
AM020
AM020
AM020
AM020
AM020
AM020
AM020
AM021 | титан
AM021 | апатит
AM021 | циркон
AM021
AM021
AM021
AM021
AM021
AM021
AM021
AM022 | апатит
AM022 | циркон
AM022
AM022
AM022
AM022 | апатит
AM022 | циркон
AM022
AM022
AM022
AM023 | циркон
AM023
AM023
AM023
AM023
AM023
AM023
AM023
AM023
AM023
AM024
AM024
AM024
AM024
AM024
AM024
AM024
AM024
AM024
AM024
AM025
AM025
AM025
AM025
AM025
AM025
AM025
AM025
AM025
AM025
AM026
AM026
AM026
AM026
AM026
AM026
AM026
AM026
AM026
AM026
AM027 | титанит
AM027 | апатит
AM027
AM027
AM027
AM027
AM027
AM027
AM027
AM027
AM028
AM028
AM028
AM028
AM028
AM028
AM028
AM028
AM028
AM028
AM029 | апатит
AM029 | алланит
AM029
AM029
AM029
AM029
AM029
AM029
AM029
AM029
AM030
AM030
AM030
AM030
AM030
AM030
AM030
AM030
AM030
AM030
AM031
AM031
AM031
AM031
AM031
AM031
AM031
AM031
AM031
AM031
AM032
AM032
AM032
AM032
AM032
AM032
AM032
AM032
AM032
AM032
AM033 | апатит
AM033 | циркон
AM033
AM033
AM033
AM033
AM033
AM033
AM033
AM033
AM034
AM034
AM034
AM034
AM034
AM034
AM034
AM034
AM034
AM034
AM035
AM035
AM035
AM035
AM035
AM035
AM035
AM035
AM035
AM035
AM036
AM036
AM036
AM036
AM036
AM036
AM036
AM036
AM036
AM036
AM037
AM037
AM037
AM037
AM037
AM037
AM037
AM037
AM037
AM037
AM038
AM038
AM038
AM038
AM038
AM038
AM038
AM038
AM038
AM038
AM039
AM039
AM039
AM039
AM039
AM039
AM039
AM039
AM039
AM039
AM040
AM040
AM040
AM040
AM040
AM040
AM040
AM040
AM040
AM040
AM041
AM041
AM041
AM041
AM041
AM041
AM041
AM041
AM041
AM041
AM042
AM042
AM042
AM042
AM042
AM042
AM042
AM042
AM042
AM042
AM043
AM043
AM043
AM043
AM043
AM043
AM043
AM043
AM043
AM043
AM044
AM044
AM044
AM044
AM044
AM044
AM044
AM044
AM044
AM044
AM045
AM045
AM045
AM045
AM045
AM045
AM045
AM045
AM045
AM045
AM046
AM046
AM046
AM046
AM046
AM046
AM046
AM046
AM046
AM046
AM047
AM047
AM047
AM047
AM047
AM047
AM047
AM047
AM047
AM047
AM048
AM048
AM048
AM048
AM048
AM048
AM048
AM048
AM048
AM048
AM049
AM049
AM049
AM049
AM049
AM049
AM049
AM049
AM049
AM049
AM050
AM050
AM050
AM050
AM050
AM050
AM050
AM050
AM050
AM050
AM051
AM051
AM051
AM051
AM051
AM051
AM051
AM051
AM051
AM051
AM052
AM052
AM052
AM052
AM052
AM052
AM052
AM052
AM052
AM052
AM053
AM053
AM053
AM053
AM053
AM053
AM053
AM053
AM053
AM053
AM054
AM054
AM054
AM054
AM054
AM054
AM054
AM054
AM054
AM054
AM055
AM055
AM055
AM055
AM055
AM055
AM055
AM055
AM055
AM055
AM056
AM056
AM056
AM056
AM056
AM056
AM056
AM056
AM056
AM056
AM057
AM057
AM057
AM057
AM057
AM057
AM057
AM057
AM057
AM057
AM058
AM058
AM058
AM058
AM058
AM058
AM058
AM058
AM058
AM058
AM059
AM059
AM059
AM059
AM059
AM059
AM059
AM059
AM059
AM059
AM060
AM060
AM060
AM060
AM060
AM060
AM060
AM060
AM060
AM060
AM061
AM061
AM061
AM061
AM061
AM061
AM061
AM061
AM061
AM061
AM062
AM062
AM062
AM062
AM062
AM062
AM062
AM062
AM062
AM062
AM063
AM063
AM063
AM063
AM063
AM063
AM063
AM063
AM063
AM063
AM064
AM064
AM064
AM064
AM064
AM064
AM064
AM064
AM064
AM064
AM065
AM065
AM065
AM065
AM065
AM065
AM065
AM065
AM065
AM065
AM066
AM066
AM066
AM066
AM066
AM066
AM066
AM066
AM066
AM066
AM067
AM067
AM067
AM067
AM067
AM067
AM067
AM067
AM067
AM067
AM068
AM068
AM068
AM068
AM068
AM068
AM068
AM068
AM068
AM068
AM069
AM069
AM069
AM069
AM069
AM069
AM069
AM069
AM069
AM069
AM070
AM070
AM070
AM070
AM070
AM070
AM070
AM070
AM070
AM070
AM071
AM071
AM071
AM071
AM071
AM071
AM071
AM071
AM071
AM071
AM072
AM072
AM072
AM072
AM072
AM072
AM072
AM072
AM072
AM072
AM073
AM073

## Sheet3_Veins
Sample Name | Vein Name | Percentage
AM001 | карбонат | 100
AM001
AM001
AM001
AM001
AM001
AM001
AM001
AM001
AM001
AM002
AM002
AM002
AM002
AM002
AM002
AM002
AM002
AM002
AM002
AM003
AM003
AM003
AM003
AM003
AM003
AM003
AM003
AM003
AM003
AM004
AM004
AM004
AM004
AM004
AM004
AM004
AM004
AM004
AM004
AM005 | карбонат | 60
AM005 | кварц | 35
AM005 | рудный | 5
AM005
AM005
AM005
AM005
AM005
AM005
AM005
AM006
AM006
AM006
AM006
AM006
AM006
AM006
AM006
AM006
AM006
AM007
AM007
AM007
AM007
AM007
AM007
AM007
AM007
AM007
AM007
AM008 | карбонат | 100
AM008
AM008
AM008
AM008
AM008
AM008
AM008
AM008
AM008
AM009 | 65
AM009 | 30
AM009 | 5
AM009
AM009
AM009
AM009
AM009
AM009
AM009
AM010 | карбонат | 50
AM010 | рудный | 35
AM010 | кварц | 10
AM010 | серицит | 5
AM010
AM010
AM010
AM010
AM010
AM010
AM011
AM011
AM011
AM011
AM011
AM011
AM011
AM011
AM011
AM011
AM012 | карбонат | 55
AM012 | рудный | 25
AM012 | кварц | 20
AM012
AM012
AM012
AM012
AM012
AM012
AM012
AM013 | кварц | 75
AM013 | карбонат | 20
AM013 | хлорит | 2
AM013
AM013
AM013
AM013
AM013
AM013
AM013
AM014 | карбонат | 100
AM014
AM014
AM014
AM014
AM014
AM014
AM014
AM014
AM014
AM015
AM015
AM015
AM015
AM015
AM015
AM015
AM015
AM015
AM015
AM016 | карбонат | 85
AM016 | кварц | 15
AM016
AM016
AM016
AM016
AM016
AM016
AM016
AM016
AM017 | карбонат | 100
AM017
AM017
AM017
AM017
AM017
AM017
AM017
AM017
AM017
AM018
AM018
AM018
AM018
AM018
AM018
AM018
AM018
AM018
AM018
AM019
AM019
AM019
AM019
AM019
AM019
AM019
AM019
AM019
AM019
AM020 | карбонат | 55
AM020 | кварц | 45
AM020 | турмалин | <1
AM020
AM020
AM020
AM020
AM020
AM020
AM020
AM021
AM021
AM021
AM021
AM021
AM021
AM021
AM021
AM021
AM021
AM022
AM022
AM022
AM022
AM022
AM022
AM022
AM022
AM022
AM022
AM023
AM023
AM023
AM023
AM023
AM023
AM023
AM023
AM023
AM023
AM024
AM024
AM024
AM024
AM024
AM024
AM024
AM024
AM024
AM024
AM025
AM025
AM025
AM025
AM025
AM025
AM025
AM025
AM025
AM025
AM026
AM026
AM026
AM026
AM026
AM026
AM026
AM026
AM026
AM026
AM027 | кварц | 50
AM027 | калиевый полевой шпат | 45
AM027 | рудный | 5
AM027
AM027
AM027
AM027
AM027
AM027
AM027
AM028
AM028
AM028
AM028
AM028
AM028
AM028
AM028
AM028
AM028
AM029 | карбонат | 100
AM029
AM029
AM029
AM029
AM029
AM029
AM029
AM029
AM029
AM030
AM030
AM030
AM030
AM030
AM030
AM030
AM030
AM030
AM030
AM031
AM031
AM031
AM031
AM031
AM031
AM031
AM031
AM031
AM031
AM032
AM032
AM032
AM032
AM032
AM032
AM032
AM032
AM032
AM032
AM033 | карбонат | 60
AM033 | кварц | 30
AM033 | рудный | 10
AM033
AM033
AM033
AM033
AM033
AM033
AM033
AM034
AM034
AM034
AM034
AM034
AM034
AM034
AM034
AM034
AM034
AM035
AM035
AM035
AM035
AM035
AM035
AM035
AM035
AM035
AM035
AM036
AM036
AM036
AM036
AM036
AM036
AM036
AM036
AM036
AM036
AM037
AM037
AM037
AM037
AM037
AM037
AM037
AM037
AM037
AM037
AM038
AM038
AM038
AM038
AM038
AM038
AM038
AM038
AM038
AM038
AM039
AM039
AM039
AM039
AM039
AM039
AM039
AM039
AM039
AM039
AM040
AM040
AM040
AM040
AM040
AM040
AM040
AM040
AM040
AM040
AM041
AM041
AM041
AM041
AM041
AM041
AM041
AM041
AM041
AM041
AM042
AM042
AM042
AM042
AM042
AM042
AM042
AM042
AM042
AM042
AM043
AM043
AM043
AM043
AM043
AM043
AM043
AM043
AM043
AM043
AM044
AM044
AM044
AM044
AM044
AM044
AM044
AM044
AM044
AM044
AM045
AM045
AM045
AM045
AM045
AM045
AM045
AM045
AM045
AM045
AM046
AM046
AM046
AM046
AM046
AM046
AM046
AM046
AM046
AM046
AM047
AM047
AM047
AM047
AM047
AM047
AM047
AM047
AM047
AM047
AM048
AM048
AM048
AM048
AM048
AM048
AM048
AM048
AM048
AM048
AM049
AM049
AM049
AM049
AM049
AM049
AM049
AM049
AM049
AM049
AM050
AM050
AM050
AM050
AM050
AM050
AM050
AM050
AM050
AM050
AM051
AM051
AM051
AM051
AM051
AM051
AM051
AM051
AM051
AM051
AM052
AM052
AM052
AM052
AM052
AM052
AM052
AM052
AM052
AM052
AM053
AM053
AM053
AM053
AM053
AM053
AM053
AM053
AM053
AM053
AM054
AM054
AM054
AM054
AM054
AM054
AM054
AM054
AM054
AM054
AM055
AM055
AM055
AM055
AM055
AM055
AM055
AM055
AM055
AM055
AM056
AM056
AM056
AM056
AM056
AM056
AM056
AM056
AM056
AM056
AM057
AM057
AM057
AM057
AM057
AM057
AM057
AM057
AM057
AM057
AM058
AM058
AM058
AM058
AM058
AM058
AM058
AM058
AM058
AM058
AM059
AM059
AM059
AM059
AM059
AM059
AM059
AM059
AM059
AM059
AM060
AM060
AM060
AM060
AM060
AM060
AM060
AM060
AM060
AM060
AM061
AM061
AM061
AM061
AM061
AM061
AM061
AM061
AM061
AM061
AM062
AM062
AM062
AM062
AM062
AM062
AM062
AM062
AM062
AM062
AM063
AM063
AM063
AM063
AM063
AM063
AM063
AM063
AM063
AM063
AM064
AM064
AM064
AM064
AM064
AM064
AM064
AM064
AM064
AM064
AM065
AM065
AM065
AM065
AM065
AM065
AM065
AM065
AM065
AM065
AM066
AM066
AM066
AM066
AM066
AM066
AM066
AM066
AM066
AM066
AM067
AM067
AM067
AM067
AM067
AM067
AM067
AM067
AM067
AM067
AM068
AM068
AM068
AM068
AM068
AM068
AM068
AM068
AM068
AM068
AM069
AM069
AM069
AM069
AM069
AM069
AM069
AM069
AM069
AM069
AM070
AM070
AM070
AM070
AM070
AM070
AM070
AM070
AM070
AM070
AM071
AM071
AM071
AM071
AM071
AM071
AM071
AM071
AM071
AM071
AM072
AM072
AM072
AM072
AM072
AM072
AM072
AM072
AM072
AM072
AM073
AM073

## Sheet4_Metasomatites
Sample Name | Metasomatite Type | Percentage
AM001 | березиты | 15-20
AM001
AM001
AM001
AM001
AM001
AM001
AM001
AM001
AM001
AM002
AM002
AM002
AM002
AM002
AM002
AM002
AM002
AM002
AM002
AM003
AM003
AM003
AM003
AM003
AM003
AM003
AM003
AM003
AM003
AM004
AM004
AM004
AM004
AM004
AM004
AM004
AM004
AM004
AM004
AM005 | кварц-турмалин-хлоритовые
AM005 | березиты-аргиллизиты
AM005
AM005
AM005
AM005
AM005
AM005
AM005
AM005
AM006 | фельдшпатиты
AM006 | кварц-турмалин-хлоритовые
AM006 | березиты
AM006
AM006
AM006
AM006
AM006
AM006
AM006
AM007
AM007
AM007
AM007
AM007
AM007
AM007
AM007
AM007
AM007
AM008 | березиты
AM008
AM008
AM008
AM008
AM008
AM008
AM008
AM008
AM008
AM009 | березиты
AM009
AM009
AM009
AM009
AM009
AM009
AM009
AM009
AM009
AM010 | фельдшпатолиты
AM010 | березиты
AM010
AM010
AM010
AM010
AM010
AM010
AM010
AM010
AM011
AM011
AM011
AM011
AM011
AM011
AM011
AM011
AM011
AM011
AM012 | березиты-аргиллизиты
AM012
AM012
AM012
AM012
AM012
AM012
AM012
AM012
AM012
AM013 | березиты
AM013
AM013
AM013
AM013
AM013
AM013
AM013
AM013
AM013
AM014 | березиты
AM014
AM014
AM014
AM014
AM014
AM014
AM014
AM014
AM014
AM015 | березиты-аргиллизиты
AM015
AM015
AM015
AM015
AM015
AM015
AM015
AM015
AM015
AM016 | березиты
AM016
AM016
AM016
AM016
AM016
AM016
AM016
AM016
AM016
AM017
AM017
AM017
AM017
AM017
AM017
AM017
AM017
AM017
AM017
AM018
AM018
AM018
AM018
AM018
AM018
AM018
AM018
AM018
AM018
AM019 | березиты-аргиллизиты
AM019
AM019
AM019
AM019
AM019
AM019
AM019
AM019
AM019
AM020 | березиты
AM020
AM020
AM020
AM020
AM020
AM020
AM020
AM020
AM020
AM021
AM021
AM021
AM021
AM021
AM021
AM021
AM021
AM021
AM021
AM022
AM022
AM022
AM022
AM022
AM022
AM022
AM022
AM022
AM022
AM023 | фельдшпатиты
AM023
AM023
AM023
AM023
AM023
AM023
AM023
AM023
AM023
AM024
AM024
AM024
AM024
AM024
AM024
AM024
AM024
AM024
AM024
AM025
AM025
AM025
AM025
AM025
AM025
AM025
AM025
AM025
AM025
AM026 | березиты-аргиллизиты
AM026
AM026
AM026
AM026
AM026
AM026
AM026
AM026
AM026
AM027 | фельдшпатиты
AM027
AM027
AM027
AM027
AM027
AM027
AM027
AM027
AM027
AM028 | фельдшпатиты
AM028 | березиты
AM028
AM028
AM028
AM028
AM028
AM028
AM028
AM028
AM029
AM029
AM029
AM029
AM029
AM029
AM029
AM029
AM029
AM029
AM030 | березиты-аргиллизиты
AM030
AM030
AM030
AM030
AM030
AM030
AM030
AM030
AM030
AM031 | березиты-аргиллизиты
AM031
AM031
AM031
AM031
AM031
AM031
AM031
AM031
AM031
AM032
AM032
AM032
AM032
AM032
AM032
AM032
AM032
AM032
AM032
AM033 | фельдшпатиты
AM033
AM033
AM033
AM033
AM033
AM033
AM033
AM033
AM033
AM034
AM034
AM034
AM034
AM034
AM034
AM034
AM034
AM034
AM034
AM035
AM035
AM035
AM035
AM035
AM035
AM035
AM035
AM035
AM035
AM036 | березиты
AM036
AM036
AM036
AM036
AM036
AM036
AM036
AM036
AM036
AM037 | березиты-аргиллизиты
AM037
AM037
AM037
AM037
AM037
AM037
AM037
AM037
AM037
AM038 | кварц-турмалиновые
AM038 | березиты-аргиллизиты
AM038
AM038
AM038
AM038
AM038
AM038
AM038
AM038
AM039
AM039
AM039
AM039
AM039
AM039
AM039
AM039
AM039
AM039
AM040 | березиты
AM040
AM040
AM040
AM040
AM040
AM040
AM040
AM040
AM040
AM041 | кварц-турмалиновые
AM041 | березиты
AM041
AM041
AM041
AM041
AM041
AM041
AM041
AM041
AM042 | березиты
AM042
AM042
AM042
AM042
AM042
AM042
AM042
AM042
AM042
AM043 | березиты
AM043
AM043
AM043
AM043
AM043
AM043
AM043
AM043
AM043
AM044 | пропилиты
AM044
AM044
AM044
AM044
AM044
AM044
AM044
AM044
AM044
AM045
AM045
AM045
AM045
AM045
AM045
AM045
AM045
AM045
AM045
AM046
AM046
AM046
AM046
AM046
AM046
AM046
AM046
AM046
AM046
AM047 | березиты
AM047
AM047
AM047
AM047
AM047
AM047
AM047
AM047
AM047
AM048 | фельдшпатиты
AM048
AM048
AM048
AM048
AM048
AM048
AM048
AM048
AM048
AM049 | фельдшпатиты
AM049
AM049
AM049
AM049
AM049
AM049
AM049
AM049
AM049
AM050 | фельдшпатиты
AM050 | пропилиты
AM050
AM050
AM050
AM050
AM050
AM050
AM050
AM050
AM051 | березиты-аргиллизиты
AM051
AM051
AM051
AM051
AM051
AM051
AM051
AM051
AM051
AM052 | фельдшпатиты
AM052
AM052
AM052
AM052
AM052
AM052
AM052
AM052
AM052
AM053 | фельдшпатиты
AM053
AM053
AM053
AM053
AM053
AM053
AM053
AM053
AM053
AM054 | фельдшпатиты
AM054 | березиты
AM054
AM054
AM054
AM054
AM054
AM054
AM054
AM054
AM055 | фельдшпатиты
AM055
AM055
AM055
AM055
AM055
AM055
AM055
AM055
AM055
AM056 | березиты
AM056
AM056
AM056
AM056
AM056
AM056
AM056
AM056
AM056
AM057 | фельдшпатиты
AM057
AM057
AM057
AM057
AM057
AM057
AM057
AM057
AM057
AM058 | аргиллизиты
AM058
AM058
AM058
AM058
AM058
AM058
AM058
AM058
AM058
AM059 | березиты-аргиллизиты
AM059
AM059
AM059
AM059
AM059
AM059
AM059
AM059
AM059
AM060 | фельдшпатиты
AM060 | березиты-аргиллизиты
AM060
AM060
AM060
AM060
AM060
AM060
AM060
AM060
AM061 | фельдшпатиты
AM061
AM061
AM061
AM061
AM061
AM061
AM061
AM061
AM061
AM062
AM062
AM062
AM062
AM062
AM062
AM062
AM062
AM062
AM062
AM063 | березиты-аргиллизиты
AM063
AM063
AM063
AM063
AM063
AM063
AM063
AM063
AM063
AM064 | фельдшпатиты
AM064
AM064
AM064
AM064
AM064
AM064
AM064
AM064
AM064
AM065 | аргиллизиты
AM065
AM065
AM065
AM065
AM065
AM065
AM065
AM065
AM065
AM066
AM066
AM066
AM066
AM066
AM066
AM066
AM066
AM066
AM066
AM067
AM067
AM067
AM067
AM067
AM067
AM067
AM067
AM067
AM067
AM068
AM068
AM068
AM068
AM068
AM068
AM068
AM068
AM068
AM068
AM069 | фельдшпатиты
AM069
AM069
AM069
AM069
AM069
AM069
AM069
AM069
AM069
AM070 | фельдшпатиты
AM070 | березиты
AM070
AM070
AM070
AM070
AM070
AM070
AM070
AM070
AM071 | березиты
AM071
AM071
AM071
AM071
AM071
AM071
AM071
AM071
AM071
AM072
AM072
AM072
AM072
AM072
AM072
AM072
AM072
AM072
AM072
AM073 | фельдшпатолиты
AM073 | березиты

## Sheet5_Ore_Mineralization
Sample Name | Mineral Name | Percentage | Main/Secondary
AM001 | Халькопирит | 95 | Основной
AM001 |  |  | Основной
AM001 |  |  | Основной
AM001 |  |  | Основной
AM001 |  |  | Основной
AM001 |  |  | Основной
AM001 |  |  | Основной
AM001 |  |  | Основной
AM001 |  |  | Основной
AM001 |  |  | Основной
AM001 | Пирит | 5 | Второстепенный
AM001 |  |  | Второстепенный
AM001 |  |  | Второстепенный
AM001 |  |  | Второстепенный
AM001 |  |  | Второстепенный
AM001 |  |  | Второстепенный
AM001 |  |  | Второстепенный
AM001 |  |  | Второстепенный
AM001 |  |  | Второстепенный
AM001 |  |  | Второстепенный
AM002 | Халькопирит | 68 | Основной
AM002 | Пирит | 30 | Основной
AM002 |  |  | Основной
AM002 |  |  | Основной
AM002 |  |  | Основной
AM002 |  |  | Основной
AM002 |  |  | Основной
AM002 |  |  | Основной
AM002 |  |  | Основной
AM002 |  |  | Основной
AM002 | Борнит | 1 | Второстепенный
AM002 |  |  | Второстепенный
AM002 |  |  | Второстепенный
AM002 |  |  | Второстепенный
AM002 |  |  | Второстепенный
AM002 |  |  | Второстепенный
AM002 |  |  | Второстепенный
AM002 |  |  | Второстепенный
AM002 |  |  | Второстепенный
AM002 |  |  | Второстепенный
AM003 | Пирит | 99 | Основной
AM003 |  |  | Основной
AM003 |  |  | Основной
AM003 |  |  | Основной
AM003 |  |  | Основной
AM003 |  |  | Основной
AM003 |  |  | Основной
AM003 |  |  | Основной
AM003 |  |  | Основной
AM003 |  |  | Основной
AM003 |  |  | Второстепенный
AM003 |  |  | Второстепенный
AM003 |  |  | Второстепенный
AM003 |  |  | Второстепенный
AM003 |  |  | Второстепенный
AM003 |  |  | Второстепенный
AM003 |  |  | Второстепенный
AM003 |  |  | Второстепенный
AM003 |  |  | Второстепенный
AM003 |  |  | Второстепенный
AM004 |  |  | Основной
AM004 |  |  | Основной
AM004 |  |  | Основной
AM004 |  |  | Основной
AM004 |  |  | Основной
AM004 |  |  | Основной
AM004 |  |  | Основной
AM004 |  |  | Основной
AM004 |  |  | Основной
AM004 |  |  | Основной
AM004 |  |  | Второстепенный
AM004 |  |  | Второстепенный
AM004 |  |  | Второстепенный
AM004 |  |  | Второстепенный
AM004 |  |  | Второстепенный
AM004 |  |  | Второстепенный
AM004 |  |  | Второстепенный
AM004 |  |  | Второстепенный
AM004 |  |  | Второстепенный
AM004 |  |  | Второстепенный
AM005 |  |  | Основной
AM005 |  |  | Основной
AM005 |  |  | Основной
AM005 |  |  | Основной
AM005 |  |  | Основной
AM005 |  |  | Основной
AM005 |  |  | Основной
AM005 |  |  | Основной
AM005 |  |  | Основной
AM005 |  |  | Основной
AM005 |  |  | Второстепенный
AM005 |  |  | Второстепенный
AM005 |  |  | Второстепенный
AM005 |  |  | Второстепенный
AM005 |  |  | Второстепенный
AM005 |  |  | Второстепенный
AM005 |  |  | Второстепенный
AM005 |  |  | Второстепенный
AM005 |  |  | Второстепенный
AM005 |  |  | Второстепенный
AM006 |  |  | Основной
AM006 |  |  | Основной
AM006 |  |  | Основной
AM006 |  |  | Основной
AM006 |  |  | Основной
AM006 |  |  | Основной
AM006 |  |  | Основной
AM006 |  |  | Основной
AM006 |  |  | Основной
AM006 |  |  | Основной
AM006 |  |  | Второстепенный
AM006 |  |  | Второстепенный
AM006 |  |  | Второстепенный
AM006 |  |  | Второстепенный
AM006 |  |  | Второстепенный
AM006 |  |  | Второстепенный
AM006 |  |  | Второстепенный
AM006 |  |  | Второстепенный
AM006 |  |  | Второстепенный
AM006 |  |  | Второстепенный
AM007 |  |  | Основной
AM007 |  |  | Основной
AM007 |  |  | Основной
AM007 |  |  | Основной
AM007 |  |  | Основной
AM007 |  |  | Основной
AM007 |  |  | Основной
AM007 |  |  | Основной
AM007 |  |  | Основной
AM007 |  |  | Основной
AM007 |  |  | Второстепенный
AM007 |  |  | Второстепенный
AM007 |  |  | Второстепенный
AM007 |  |  | Второстепенный
AM007 |  |  | Второстепенный
AM007 |  |  | Второстепенный
AM007 |  |  | Второстепенный
AM007 |  |  | Второстепенный
AM007 |  |  | Второстепенный
AM007 |  |  | Второстепенный
AM008 |  |  | Основной
AM008 |  |  | Основной
AM008 |  |  | Основной
AM008 |  |  | Основной
AM008 |  |  | Основной
AM008 |  |  | Основной
AM008 |  |  | Основной
AM008 |  |  | Основной
AM008 |  |  | Основной
AM008 |  |  | Основной
AM008 |  |  | Второстепенный
AM008 |  |  | Второстепенный
AM008 |  |  | Второстепенный
AM008 |  |  | Второстепенный
AM008 |  |  | Второстепенный
AM008 |  |  | Второстепенный
AM008 |  |  | Второстепенный
AM008 |  |  | Второстепенный
AM008 |  |  | Второстепенный
AM008 |  |  | Второстепенный
AM009 |  |  | Основной
AM009 |  |  | Основной
AM009 |  |  | Основной
AM009 |  |  | Основной
AM009 |  |  | Основной
AM009 |  |  | Основной
AM009 |  |  | Основной
AM009 |  |  | Основной
AM009 |  |  | Основной
AM009 |  |  | Основной
AM009 |  |  | Второстепенный
AM009 |  |  | Второстепенный
AM009 |  |  | Второстепенный
AM009 |  |  | Второстепенный
AM009 |  |  | Второстепенный
AM009 |  |  | Второстепенный
AM009 |  |  | Второстепенный
AM009 |  |  | Второстепенный
AM009 |  |  | Второстепенный
AM009 |  |  | Второстепенный
AM010 | Халькопирит | 88 | Основной
AM010 | Пирит | 10 | Основной
AM010 |  |  | Основной
AM010 |  |  | Основной
AM010 |  |  | Основной
AM010 |  |  | Основной
AM010 |  |  | Основной
AM010 |  |  | Основной
AM010 |  |  | Основной
AM010 |  |  | Основной
AM010 | Блеклая руда | 1 | Второстепенный
AM010 | Герсдофрит | 1 | Второстепенный
AM010 |  |  | Второстепенный
AM010 |  |  | Второстепенный
AM010 |  |  | Второстепенный
AM010 |  |  | Второстепенный
AM010 |  |  | Второстепенный
AM010 |  |  | Второстепенный
AM010 |  |  | Второстепенный
AM010 |  |  | Второстепенный
AM011 | Халькопирит | 95 | Основной
AM011 |  |  | Основной
AM011 |  |  | Основной
AM011 |  |  | Основной
AM011 |  |  | Основной
AM011 |  |  | Основной
AM011 |  |  | Основной
AM011 |  |  | Основной
AM011 |  |  | Основной
AM011 |  |  | Основной
AM011 | Пирит | 2 | Второстепенный
AM011 | Блеклая руда | 1 | Второстепенный
AM011 |  |  | Второстепенный
AM011 |  |  | Второстепенный
AM011 |  |  | Второстепенный
AM011 |  |  | Второстепенный
AM011 |  |  | Второстепенный
AM011 |  |  | Второстепенный
AM011 |  |  | Второстепенный
AM011 |  |  | Второстепенный
AM012 | Арсенопирит | 90 | Основной
AM012 |  |  | Основной
AM012 |  |  | Основной
AM012 |  |  | Основной
AM012 |  |  | Основной
AM012 |  |  | Основной
AM012 |  |  | Основной
AM012 |  |  | Основной
AM012 |  |  | Основной
AM012 |  |  | Основной
AM012 | Блеклая руда | 5 | Второстепенный
AM012 | Пирит | 3 | Второстепенный
AM012 | Халькопирит | 2 | Второстепенный
AM012 | Галенит | 1 | Второстепенный
AM012 |  |  | Второстепенный
AM012 |  |  | Второстепенный
AM012 |  |  | Второстепенный
AM012 |  |  | Второстепенный
AM012 |  |  | Второстепенный
AM012 |  |  | Второстепенный
AM013 |  |  | Основной
AM013 |  |  | Основной
AM013 |  |  | Основной
AM013 |  |  | Основной
AM013 |  |  | Основной
AM013 |  |  | Основной
AM013 |  |  | Основной
AM013 |  |  | Основной
AM013 |  |  | Основной
AM013 |  |  | Основной
AM013 |  |  | Второстепенный
AM013 |  |  | Второстепенный
AM013 |  |  | Второстепенный
AM013 |  |  | Второстепенный
AM013 |  |  | Второстепенный
AM013 |  |  | Второстепенный
AM013 |  |  | Второстепенный
AM013 |  |  | Второстепенный
AM013 |  |  | Второстепенный
AM013 |  |  | Второстепенный
AM014 |  |  | Основной
AM014 |  |  | Основной
AM014 |  |  | Основной
AM014 |  |  | Основной
AM014 |  |  | Основной
AM014 |  |  | Основной
AM014 |  |  | Основной
AM014 |  |  | Основной
AM014 |  |  | Основной
AM014 |  |  | Основной
AM014 |  |  | Второстепенный
AM014 |  |  | Второстепенный
AM014 |  |  | Второстепенный
AM014 |  |  | Второстепенный
AM014 |  |  | Второстепенный
AM014 |  |  | Второстепенный
AM014 |  |  | Второстепенный
AM014 |  |  | Второстепенный
AM014 |  |  | Второстепенный
AM014 |  |  | Второстепенный
AM015 |  |  | Основной
AM015 |  |  | Основной
AM015 |  |  | Основной
AM015 |  |  | Основной
AM015 |  |  | Основной
AM015 |  |  | Основной
AM015 |  |  | Основной
AM015 |  |  | Основной
AM015 |  |  | Основной
AM015 |  |  | Основной
AM015 |  |  | Второстепенный
AM015 |  |  | Второстепенный
AM015 |  |  | Второстепенный
AM015 |  |  | Второстепенный
AM015 |  |  | Второстепенный
AM015 |  |  | Второстепенный
AM015 |  |  | Второстепенный
AM015 |  |  | Второстепенный
AM015 |  |  | Второстепенный
AM015 |  |  | Второстепенный
AM016 |  |  | Основной
AM016 |  |  | Основной
AM016 |  |  | Основной
AM016 |  |  | Основной
AM016 |  |  | Основной
AM016 |  |  | Основной
AM016 |  |  | Основной
AM016 |  |  | Основной
AM016 |  |  | Основной
AM016 |  |  | Основной
AM016 |  |  | Второстепенный
AM016 |  |  | Второстепенный
AM016 |  |  | Второстепенный
AM016 |  |  | Второстепенный
AM016 |  |  | Второстепенный
AM016 |  |  | Второстепенный
AM016 |  |  | Второстепенный
AM016 |  |  | Второстепенный
AM016 |  |  | Второстепенный
AM016 |  |  | Второстепенный
AM017 |  |  | Основной
AM017 |  |  | Основной
AM017 |  |  | Основной
AM017 |  |  | Основной
AM017 |  |  | Основной
AM017 |  |  | Основной
AM017 |  |  | Основной
AM017 |  |  | Основной
AM017 |  |  | Основной
AM017 |  |  | Основной
AM017 |  |  | Второстепенный
AM017 |  |  | Второстепенный
AM017 |  |  | Второстепенный
AM017 |  |  | Второстепенный
AM017 |  |  | Второстепенный
AM017 |  |  | Второстепенный
AM017 |  |  | Второстепенный
AM017 |  |  | Второстепенный
AM017 |  |  | Второстепенный
AM017 |  |  | Второстепенный
AM018 | Халькопирит | 90 | Основной
AM018 |  |  | Основной
AM018 |  |  | Основной
AM018 |  |  | Основной
AM018 |  |  | Основной
AM018 |  |  | Основной
AM018 |  |  | Основной
AM018 |  |  | Основной
AM018 |  |  | Основной
AM018 |  |  | Основной
AM018 | Блеклая руда | 8 | Второстепенный
AM018 | Пирит | 2 | Второстепенный
AM018 |  |  | Второстепенный
AM018 |  |  | Второстепенный
AM018 |  |  | Второстепенный
AM018 |  |  | Второстепенный
AM018 |  |  | Второстепенный
AM018 |  |  | Второстепенный
AM018 |  |  | Второстепенный
AM018 |  |  | Второстепенный
AM019 | Арсенопирит | 98 | Основной
AM019 |  |  | Основной
AM019 |  |  | Основной
AM019 |  |  | Основной
AM019 |  |  | Основной
AM019 |  |  | Основной
AM019 |  |  | Основной
AM019 |  |  | Основной
AM019 |  |  | Основной
AM019 |  |  | Основной
AM019 | Сфалерит | 1 | Второстепенный
AM019 | Пирит | 1 | Второстепенный
AM019 |  |  | Второстепенный
AM019 |  |  | Второстепенный
AM019 |  |  | Второстепенный
AM019 |  |  | Второстепенный
AM019 |  |  | Второстепенный
AM019 |  |  | Второстепенный
AM019 |  |  | Второстепенный
AM019 |  |  | Второстепенный
AM020 |  |  | Основной
AM020 |  |  | Основной
AM020 |  |  | Основной
AM020 |  |  | Основной
AM020 |  |  | Основной
AM020 |  |  | Основной
AM020 |  |  | Основной
AM020 |  |  | Основной
AM020 |  |  | Основной
AM020 |  |  | Основной
AM020 |  |  | Второстепенный
AM020 |  |  | Второстепенный
AM020 |  |  | Второстепенный
AM020 |  |  | Второстепенный
AM020 |  |  | Второстепенный
AM020 |  |  | Второстепенный
AM020 |  |  | Второстепенный
AM020 |  |  | Второстепенный
AM020 |  |  | Второстепенный
AM020 |  |  | Второстепенный
AM021 |  |  | Основной
AM021 |  |  | Основной
AM021 |  |  | Основной
AM021 |  |  | Основной
AM021 |  |  | Основной
AM021 |  |  | Основной
AM021 |  |  | Основной
AM021 |  |  | Основной
AM021 |  |  | Основной
AM021 |  |  | Основной
AM021 |  |  | Второстепенный
AM021 |  |  | Второстепенный
AM021 |  |  | Второстепенный
AM021 |  |  | Второстепенный
AM021 |  |  | Второстепенный
AM021 |  |  | Второстепенный
AM021 |  |  | Второстепенный
AM021 |  |  | Второстепенный
AM021 |  |  | Второстепенный
AM021 |  |  | Второстепенный
AM022 |  |  | Основной
AM022 |  |  | Основной
AM022 |  |  | Основной
AM022 |  |  | Основной
AM022 |  |  | Основной
AM022 |  |  | Основной
AM022 |  |  | Основной
AM022 |  |  | Основной
AM022 |  |  | Основной
AM022 |  |  | Основной
AM022 |  |  | Второстепенный
AM022 |  |  | Второстепенный
AM022 |  |  | Второстепенный
AM022 |  |  | Второстепенный
AM022 |  |  | Второстепенный
AM022 |  |  | Второстепенный
AM022 |  |  | Второстепенный
AM022 |  |  | Второстепенный
AM022 |  |  | Второстепенный
AM022 |  |  | Второстепенный
AM023 |  |  | Основной
AM023 |  |  | Основной
AM023 |  |  | Основной
AM023 |  |  | Основной
AM023 |  |  | Основной
AM023 |  |  | Основной
AM023 |  |  | Основной
AM023 |  |  | Основной
AM023 |  |  | Основной
AM023 |  |  | Основной
AM023 |  |  | Второстепенный
AM023 |  |  | Второстепенный
AM023 |  |  | Второстепенный
AM023 |  |  | Второстепенный
AM023 |  |  | Второстепенный
AM023 |  |  | Второстепенный
AM023 |  |  | Второстепенный
AM023 |  |  | Второстепенный
AM023 |  |  | Второстепенный
AM023 |  |  | Второстепенный
AM024 | Арсенопирит | 98 | Основной
AM024 |  |  | Основной
AM024 |  |  | Основной
AM024 |  |  | Основной
AM024 |  |  | Основной
AM024 |  |  | Основной
AM024 |  |  | Основной
AM024 |  |  | Основной
AM024 |  |  | Основной
AM024 |  |  | Основной
AM024 | Пирит | 1 | Второстепенный
AM024 | Блекая руда | 1 | Второстепенный
AM024 |  |  | Второстепенный
AM024 |  |  | Второстепенный
AM024 |  |  | Второстепенный
AM024 |  |  | Второстепенный
AM024 |  |  | Второстепенный
AM024 |  |  | Второстепенный
AM024 |  |  | Второстепенный
AM024 |  |  | Второстепенный
AM025 | Халькопирит | 72 | Основной
AM025 | Марказит | 15 | Основной
AM025 | Пирит | 10 | Основной
AM025 |  |  | Основной
AM025 |  |  | Основной
AM025 |  |  | Основной
AM025 |  |  | Основной
AM025 |  |  | Основной
AM025 |  |  | Основной
AM025 |  |  | Основной
AM025 | Арсенопирит | 3 | Второстепенный
AM025 |  |  | Второстепенный
AM025 |  |  | Второстепенный
AM025 |  |  | Второстепенный
AM025 |  |  | Второстепенный
AM025 |  |  | Второстепенный
AM025 |  |  | Второстепенный
AM025 |  |  | Второстепенный
AM025 |  |  | Второстепенный
AM025 |  |  | Второстепенный
AM026 |  |  | Основной
AM026 |  |  | Основной
AM026 |  |  | Основной
AM026 |  |  | Основной
AM026 |  |  | Основной
AM026 |  |  | Основной
AM026 |  |  | Основной
AM026 |  |  | Основной
AM026 |  |  | Основной
AM026 |  |  | Основной
AM026 |  |  | Второстепенный
AM026 |  |  | Второстепенный
AM026 |  |  | Второстепенный
AM026 |  |  | Второстепенный
AM026 |  |  | Второстепенный
AM026 |  |  | Второстепенный
AM026 |  |  | Второстепенный
AM026 |  |  | Второстепенный
AM026 |  |  | Второстепенный
AM026 |  |  | Второстепенный
AM027 |  |  | Основной
AM027 |  |  | Основной
AM027 |  |  | Основной
AM027 |  |  | Основной
AM027 |  |  | Основной
AM027 |  |  | Основной
AM027 |  |  | Основной
AM027 |  |  | Основной
AM027 |  |  | Основной
AM027 |  |  | Основной
AM027 |  |  | Второстепенный
AM027 |  |  | Второстепенный
AM027 |  |  | Второстепенный
AM027 |  |  | Второстепенный
AM027 |  |  | Второстепенный
AM027 |  |  | Второстепенный
AM027 |  |  | Второстепенный
AM027 |  |  | Второстепенный
AM027 |  |  | Второстепенный
AM027 |  |  | Второстепенный
AM028 | Халькопирит | 95 | Основной
AM028 |  |  | Основной
AM028 |  |  | Основной
AM028 |  |  | Основной
AM028 |  |  | Основной
AM028 |  |  | Основной
AM028 |  |  | Основной
AM028 |  |  | Основной
AM028 |  |  | Основной
AM028 |  |  | Основной
AM028 | Арсенопирит | 3 | Второстепенный
AM028 | Пирит | 2 | Второстепенный
AM028 |  |  | Второстепенный
AM028 |  |  | Второстепенный
AM028 |  |  | Второстепенный
AM028 |  |  | Второстепенный
AM028 |  |  | Второстепенный
AM028 |  |  | Второстепенный
AM028 |  |  | Второстепенный
AM028 |  |  | Второстепенный
AM029 |  |  | Основной
AM029 |  |  | Основной
AM029 |  |  | Основной
AM029 |  |  | Основной
AM029 |  |  | Основной
AM029 |  |  | Основной
AM029 |  |  | Основной
AM029 |  |  | Основной
AM029 |  |  | Основной
AM029 |  |  | Основной
AM029 |  |  | Второстепенный
AM029 |  |  | Второстепенный
AM029 |  |  | Второстепенный
AM029 |  |  | Второстепенный
AM029 |  |  | Второстепенный
AM029 |  |  | Второстепенный
AM029 |  |  | Второстепенный
AM029 |  |  | Второстепенный
AM029 |  |  | Второстепенный
AM029 |  |  | Второстепенный
AM030 | Пирит | 50 | Основной
AM030 | Арсенопирит | 30 | Основной
AM030 | Сфалерит | 15 | Основной
AM030 |  |  | Основной
AM030 |  |  | Основной
AM030 |  |  | Основной
AM030 |  |  | Основной
AM030 |  |  | Основной
AM030 |  |  | Основной
AM030 |  |  | Основной
AM030 | Халькопирит | 5 | Второстепенный
AM030 | Галенит | 2 | Второстепенный
AM030 |  |  | Второстепенный
AM030 |  |  | Второстепенный
AM030 |  |  | Второстепенный
AM030 |  |  | Второстепенный
AM030 |  |  | Второстепенный
AM030 |  |  | Второстепенный
AM030 |  |  | Второстепенный
AM030 |  |  | Второстепенный
AM031 | Марказит | 60 | Основной
AM031 | Пирит | 30 | Основной
AM031 |  |  | Основной
AM031 |  |  | Основной
AM031 |  |  | Основной
AM031 |  |  | Основной
AM031 |  |  | Основной
AM031 |  |  | Основной
AM031 |  |  | Основной
AM031 |  |  | Основной
AM031 | Сфалерит | 5 | Второстепенный
AM031 |  |  | Второстепенный
AM031 |  |  | Второстепенный
AM031 |  |  | Второстепенный
AM031 |  |  | Второстепенный
AM031 |  |  | Второстепенный
AM031 |  |  | Второстепенный
AM031 |  |  | Второстепенный
AM031 |  |  | Второстепенный
AM031 |  |  | Второстепенный
AM032 | Пирит | 35 | Основной
AM032 | Арсенопирит | 30 | Основной
AM032 | Сфалерит | 20 | Основной
AM032 | Блеклая руда | 10 | Основной
AM032 | Галенит | 10 | Основной
AM032 |  |  | Основной
AM032 |  |  | Основной
AM032 |  |  | Основной
AM032 |  |  | Основной
AM032 |  |  | Основной
AM032 | Халькопирит | 3 | Второстепенный
AM032 |  |  | Второстепенный
AM032 |  |  | Второстепенный
AM032 |  |  | Второстепенный
AM032 |  |  | Второстепенный
AM032 |  |  | Второстепенный
AM032 |  |  | Второстепенный
AM032 |  |  | Второстепенный
AM032 |  |  | Второстепенный
AM032 |  |  | Второстепенный
AM033 | Халькопирит | 85 | Основной
AM033 | Борнит | 15 | Основной
AM033 |  |  | Основной
AM033 |  |  | Основной
AM033 |  |  | Основной
AM033 |  |  | Основной
AM033 |  |  | Основной
AM033 |  |  | Основной
AM033 |  |  | Основной
AM033 |  |  | Основной
AM033 |  |  | Второстепенный
AM033 |  |  | Второстепенный
AM033 |  |  | Второстепенный
AM033 |  |  | Второстепенный
AM033 |  |  | Второстепенный
AM033 |  |  | Второстепенный
AM033 |  |  | Второстепенный
AM033 |  |  | Второстепенный
AM033 |  |  | Второстепенный
AM033 |  |  | Второстепенный
AM034 | Халькопирит | 70 | Основной
AM034 | Борнит | 25 | Основной
AM034 |  |  | Основной
AM034 |  |  | Основной
AM034 |  |  | Основной
AM034 |  |  | Основной
AM034 |  |  | Основной
AM034 |  |  | Основной
AM034 |  |  | Основной
AM034 |  |  | Основной
AM034 | Молибденит | 5 | Второстепенный
AM034 |  |  | Второстепенный
AM034 |  |  | Второстепенный
AM034 |  |  | Второстепенный
AM034 |  |  | Второстепенный
AM034 |  |  | Второстепенный
AM034 |  |  | Второстепенный
AM034 |  |  | Второстепенный
AM034 |  |  | Второстепенный
AM034 |  |  | Второстепенный
AM035 | Халькопирит |  | Основной
AM035 | Пирит |  | Основной
AM035 | Марказит |  | Основной
AM035 | Арсенопирит |  | Основной
AM035 |  |  | Основной
AM035 |  |  | Основной
AM035 |  |  | Основной
AM035 |  |  | Основной
AM035 |  |  | Основной
AM035 |  |  | Основной
AM035 |  |  | Второстепенный
AM035 |  |  | Второстепенный
AM035 |  |  | Второстепенный
AM035 |  |  | Второстепенный
AM035 |  |  | Второстепенный
AM035 |  |  | Второстепенный
AM035 |  |  | Второстепенный
AM035 |  |  | Второстепенный
AM035 |  |  | Второстепенный
AM035 |  |  | Второстепенный
AM036 | Халькопирит |  | Основной
AM036 | Пирит |  | Основной
AM036 |  |  | Основной
AM036 |  |  | Основной
AM036 |  |  | Основной
AM036 |  |  | Основной
AM036 |  |  | Основной
AM036 |  |  | Основной
AM036 |  |  | Основной
AM036 |  |  | Основной
AM036 | Марказит |  | Второстепенный
AM036 | Арсенопирит |  | Второстепенный
AM036 |  |  | Второстепенный
AM036 |  |  | Второстепенный
AM036 |  |  | Второстепенный
AM036 |  |  | Второстепенный
AM036 |  |  | Второстепенный
AM036 |  |  | Второстепенный
AM036 |  |  | Второстепенный
AM036 |  |  | Второстепенный
AM037 | Пирит |  | Основной
AM037 |  |  | Основной
AM037 |  |  | Основной
AM037 |  |  | Основной
AM037 |  |  | Основной
AM037 |  |  | Основной
AM037 |  |  | Основной
AM037 |  |  | Основной
AM037 |  |  | Основной
AM037 |  |  | Основной
AM037 | Рутил |  | Второстепенный
AM037 | Халькопирит |  | Второстепенный
AM037 |  |  | Второстепенный
AM037 |  |  | Второстепенный
AM037 |  |  | Второстепенный
AM037 |  |  | Второстепенный
AM037 |  |  | Второстепенный
AM037 |  |  | Второстепенный
AM037 |  |  | Второстепенный
AM037 |  |  | Второстепенный
AM038 |  |  | Основной
AM038 |  |  | Основной
AM038 |  |  | Основной
AM038 |  |  | Основной
AM038 |  |  | Основной
AM038 |  |  | Основной
AM038 |  |  | Основной
AM038 |  |  | Основной
AM038 |  |  | Основной
AM038 |  |  | Основной
AM038 |  |  | Второстепенный
AM038 |  |  | Второстепенный
AM038 |  |  | Второстепенный
AM038 |  |  | Второстепенный
AM038 |  |  | Второстепенный
AM038 |  |  | Второстепенный
AM038 |  |  | Второстепенный
AM038 |  |  | Второстепенный
AM038 |  |  | Второстепенный
AM038 |  |  | Второстепенный
AM039 |  |  | Основной
AM039 |  |  | Основной
AM039 |  |  | Основной
AM039 |  |  | Основной
AM039 |  |  | Основной
AM039 |  |  | Основной
AM039 |  |  | Основной
AM039 |  |  | Основной
AM039 |  |  | Основной
AM039 |  |  | Основной
AM039 |  |  | Второстепенный
AM039 |  |  | Второстепенный
AM039 |  |  | Второстепенный
AM039 |  |  | Второстепенный
AM039 |  |  | Второстепенный
AM039 |  |  | Второстепенный
AM039 |  |  | Второстепенный
AM039 |  |  | Второстепенный
AM039 |  |  | Второстепенный
AM039 |  |  | Второстепенный
AM040 | Пирит |  | Основной
AM040 | Халькопирит |  | Основной
AM040 | Сфалерит |  | Основной
AM040 |  |  | Основной
AM040 |  |  | Основной
AM040 |  |  | Основной
AM040 |  |  | Основной
AM040 |  |  | Основной
AM040 |  |  | Основной
AM040 |  |  | Основной
AM040 |  |  | Второстепенный
AM040 |  |  | Второстепенный
AM040 |  |  | Второстепенный
AM040 |  |  | Второстепенный
AM040 |  |  | Второстепенный
AM040 |  |  | Второстепенный
AM040 |  |  | Второстепенный
AM040 |  |  | Второстепенный
AM040 |  |  | Второстепенный
AM040 |  |  | Второстепенный
AM041 | Пирит |  | Основной
AM041 | Халькопирит |  | Основной
AM041 |  |  | Основной
AM041 |  |  | Основной
AM041 |  |  | Основной
AM041 |  |  | Основной
AM041 |  |  | Основной
AM041 |  |  | Основной
AM041 |  |  | Основной
AM041 |  |  | Основной
AM041 | Блеклая руда |  | Второстепенный
AM041 | Молибденит |  | Второстепенный
AM041 |  |  | Второстепенный
AM041 |  |  | Второстепенный
AM041 |  |  | Второстепенный
AM041 |  |  | Второстепенный
AM041 |  |  | Второстепенный
AM041 |  |  | Второстепенный
AM041 |  |  | Второстепенный
AM041 |  |  | Второстепенный
AM042 |  |  | Основной
AM042 |  |  | Основной
AM042 |  |  | Основной
AM042 |  |  | Основной
AM042 |  |  | Основной
AM042 |  |  | Основной
AM042 |  |  | Основной
AM042 |  |  | Основной
AM042 |  |  | Основной
AM042 |  |  | Основной
AM042 |  |  | Второстепенный
AM042 |  |  | Второстепенный
AM042 |  |  | Второстепенный
AM042 |  |  | Второстепенный
AM042 |  |  | Второстепенный
AM042 |  |  | Второстепенный
AM042 |  |  | Второстепенный
AM042 |  |  | Второстепенный
AM042 |  |  | Второстепенный
AM042 |  |  | Второстепенный
AM043 |  |  | Основной
AM043 |  |  | Основной
AM043 |  |  | Основной
AM043 |  |  | Основной
AM043 |  |  | Основной
AM043 |  |  | Основной
AM043 |  |  | Основной
AM043 |  |  | Основной
AM043 |  |  | Основной
AM043 |  |  | Основной
AM043 |  |  | Второстепенный
AM043 |  |  | Второстепенный
AM043 |  |  | Второстепенный
AM043 |  |  | Второстепенный
AM043 |  |  | Второстепенный
AM043 |  |  | Второстепенный
AM043 |  |  | Второстепенный
AM043 |  |  | Второстепенный
AM043 |  |  | Второстепенный
AM043 |  |  | Второстепенный
AM044 |  |  | Основной
AM044 |  |  | Основной
AM044 |  |  | Основной
AM044 |  |  | Основной
AM044 |  |  | Основной
AM044 |  |  | Основной
AM044 |  |  | Основной
AM044 |  |  | Основной
AM044 |  |  | Основной
AM044 |  |  | Основной
AM044 |  |  | Второстепенный
AM044 |  |  | Второстепенный
AM044 |  |  | Второстепенный
AM044 |  |  | Второстепенный
AM044 |  |  | Второстепенный
AM044 |  |  | Второстепенный
AM044 |  |  | Второстепенный
AM044 |  |  | Второстепенный
AM044 |  |  | Второстепенный
AM044 |  |  | Второстепенный
AM045 |  |  | Основной
AM045 |  |  | Основной
AM045 |  |  | Основной
AM045 |  |  | Основной
AM045 |  |  | Основной
AM045 |  |  | Основной
AM045 |  |  | Основной
AM045 |  |  | Основной
AM045 |  |  | Основной
AM045 |  |  | Основной
AM045 |  |  | Второстепенный
AM045 |  |  | Второстепенный
AM045 |  |  | Второстепенный
AM045 |  |  | Второстепенный
AM045 |  |  | Второстепенный
AM045 |  |  | Второстепенный
AM045 |  |  | Второстепенный
AM045 |  |  | Второстепенный
AM045 |  |  | Второстепенный
AM045 |  |  | Второстепенный
AM046 |  |  | Основной
AM046 |  |  | Основной
AM046 |  |  | Основной
AM046 |  |  | Основной
AM046 |  |  | Основной
AM046 |  |  | Основной
AM046 |  |  | Основной
AM046 |  |  | Основной
AM046 |  |  | Основной
AM046 |  |  | Основной
AM046 |  |  | Второстепенный
AM046 |  |  | Второстепенный
AM046 |  |  | Второстепенный
AM046 |  |  | Второстепенный
AM046 |  |  | Второстепенный
AM046 |  |  | Второстепенный
AM046 |  |  | Второстепенный
AM046 |  |  | Второстепенный
AM046 |  |  | Второстепенный
AM046 |  |  | Второстепенный
AM047 |  |  | Основной
AM047 |  |  | Основной
AM047 |  |  | Основной
AM047 |  |  | Основной
AM047 |  |  | Основной
AM047 |  |  | Основной
AM047 |  |  | Основной
AM047 |  |  | Основной
AM047 |  |  | Основной
AM047 |  |  | Основной
AM047 |  |  | Второстепенный
AM047 |  |  | Второстепенный
AM047 |  |  | Второстепенный
AM047 |  |  | Второстепенный
AM047 |  |  | Второстепенный
AM047 |  |  | Второстепенный
AM047 |  |  | Второстепенный
AM047 |  |  | Второстепенный
AM047 |  |  | Второстепенный
AM047 |  |  | Второстепенный
AM048 |  |  | Основной
AM048 |  |  | Основной
AM048 |  |  | Основной
AM048 |  |  | Основной
AM048 |  |  | Основной
AM048 |  |  | Основной
AM048 |  |  | Основной
AM048 |  |  | Основной
AM048 |  |  | Основной
AM048 |  |  | Основной
AM048 |  |  | Второстепенный
AM048 |  |  | Второстепенный
AM048 |  |  | Второстепенный
AM048 |  |  | Второстепенный
AM048 |  |  | Второстепенный
AM048 |  |  | Второстепенный
AM048 |  |  | Второстепенный
AM048 |  |  | Второстепенный
AM048 |  |  | Второстепенный
AM048 |  |  | Второстепенный
AM049 |  |  | Основной
AM049 |  |  | Основной
AM049 |  |  | Основной
AM049 |  |  | Основной
AM049 |  |  | Основной
AM049 |  |  | Основной
AM049 |  |  | Основной
AM049 |  |  | Основной
AM049 |  |  | Основной
AM049 |  |  | Основной
AM049 |  |  | Второстепенный
AM049 |  |  | Второстепенный
AM049 |  |  | Второстепенный
AM049 |  |  | Второстепенный
AM049 |  |  | Второстепенный
AM049 |  |  | Второстепенный
AM049 |  |  | Второстепенный
AM049 |  |  | Второстепенный
AM049 |  |  | Второстепенный
AM049 |  |  | Второстепенный
AM050 | Халькопирит |  | Основной
AM050 | Пирит |  | Основной
AM050 | Марказит |  | Основной
AM050 |  |  | Основной
AM050 |  |  | Основной
AM050 |  |  | Основной
AM050 |  |  | Основной
AM050 |  |  | Основной
AM050 |  |  | Основной
AM050 |  |  | Основной
AM050 | Молибденит |  | Второстепенный
AM050 | Рутил |  | Второстепенный
AM050 |  |  | Второстепенный
AM050 |  |  | Второстепенный
AM050 |  |  | Второстепенный
AM050 |  |  | Второстепенный
AM050 |  |  | Второстепенный
AM050 |  |  | Второстепенный
AM050 |  |  | Второстепенный
AM050 |  |  | Второстепенный
AM051 | Пирит |  | Основной
AM051 | Арсенопирит |  | Основной
AM051 | Халькопирит |  | Основной
AM051 |  |  | Основной
AM051 |  |  | Основной
AM051 |  |  | Основной
AM051 |  |  | Основной
AM051 |  |  | Основной
AM051 |  |  | Основной
AM051 |  |  | Основной
AM051 | Молибденит |  | Второстепенный
AM051 | Висмутин |  | Второстепенный
AM051 |  |  | Второстепенный
AM051 |  |  | Второстепенный
AM051 |  |  | Второстепенный
AM051 |  |  | Второстепенный
AM051 |  |  | Второстепенный
AM051 |  |  | Второстепенный
AM051 |  |  | Второстепенный
AM051 |  |  | Второстепенный
AM052 |  |  | Основной
AM052 |  |  | Основной
AM052 |  |  | Основной
AM052 |  |  | Основной
AM052 |  |  | Основной
AM052 |  |  | Основной
AM052 |  |  | Основной
AM052 |  |  | Основной
AM052 |  |  | Основной
AM052 |  |  | Основной
AM052 |  |  | Второстепенный
AM052 |  |  | Второстепенный
AM052 |  |  | Второстепенный
AM052 |  |  | Второстепенный
AM052 |  |  | Второстепенный
AM052 |  |  | Второстепенный
AM052 |  |  | Второстепенный
AM052 |  |  | Второстепенный
AM052 |  |  | Второстепенный
AM052 |  |  | Второстепенный
AM053 | Халькопирит |  | Основной
AM053 | Пирротин |  | Основной
AM053 | Пирит |  | Основной
AM053 |  |  | Основной
AM053 |  |  | Основной
AM053 |  |  | Основной
AM053 |  |  | Основной
AM053 |  |  | Основной
AM053 |  |  | Основной
AM053 |  |  | Основной
AM053 | Арсенопирит |  | Второстепенный
AM053 | Марказит |  | Второстепенный
AM053 | Молибденит |  | Второстепенный
AM053 |  |  | Второстепенный
AM053 |  |  | Второстепенный
AM053 |  |  | Второстепенный
AM053 |  |  | Второстепенный
AM053 |  |  | Второстепенный
AM053 |  |  | Второстепенный
AM053 |  |  | Второстепенный
AM054 | Халькопирит |  | Основной
AM054 | Блеклая руда |  | Основной
AM054 | Пирит |  | Основной
AM054 | Марказит |  | Основной
AM054 |  |  | Основной
AM054 |  |  | Основной
AM054 |  |  | Основной
AM054 |  |  | Основной
AM054 |  |  | Основной
AM054 |  |  | Основной
AM054 | Молибденит |  | Второстепенный
AM054 |  |  | Второстепенный
AM054 |  |  | Второстепенный
AM054 |  |  | Второстепенный
AM054 |  |  | Второстепенный
AM054 |  |  | Второстепенный
AM054 |  |  | Второстепенный
AM054 |  |  | Второстепенный
AM054 |  |  | Второстепенный
AM054 |  |  | Второстепенный
AM055 |  |  | Основной
AM055 |  |  | Основной
AM055 |  |  | Основной
AM055 |  |  | Основной
AM055 |  |  | Основной
AM055 |  |  | Основной
AM055 |  |  | Основной
AM055 |  |  | Основной
AM055 |  |  | Основной
AM055 |  |  | Основной
AM055 |  |  | Второстепенный
AM055 |  |  | Второстепенный
AM055 |  |  | Второстепенный
AM055 |  |  | Второстепенный
AM055 |  |  | Второстепенный
AM055 |  |  | Второстепенный
AM055 |  |  | Второстепенный
AM055 |  |  | Второстепенный
AM055 |  |  | Второстепенный
AM055 |  |  | Второстепенный
AM056 |  |  | Основной
AM056 |  |  | Основной
AM056 |  |  | Основной
AM056 |  |  | Основной
AM056 |  |  | Основной
AM056 |  |  | Основной
AM056 |  |  | Основной
AM056 |  |  | Основной
AM056 |  |  | Основной
AM056 |  |  | Основной
AM056 |  |  | Второстепенный
AM056 |  |  | Второстепенный
AM056 |  |  | Второстепенный
AM056 |  |  | Второстепенный
AM056 |  |  | Второстепенный
AM056 |  |  | Второстепенный
AM056 |  |  | Второстепенный
AM056 |  |  | Второстепенный
AM056 |  |  | Второстепенный
AM056 |  |  | Второстепенный
AM057 |  |  | Основной
AM057 |  |  | Основной
AM057 |  |  | Основной
AM057 |  |  | Основной
AM057 |  |  | Основной
AM057 |  |  | Основной
AM057 |  |  | Основной
AM057 |  |  | Основной
AM057 |  |  | Основной
AM057 |  |  | Основной
AM057 |  |  | Второстепенный
AM057 |  |  | Второстепенный
AM057 |  |  | Второстепенный
AM057 |  |  | Второстепенный
AM057 |  |  | Второстепенный
AM057 |  |  | Второстепенный
AM057 |  |  | Второстепенный
AM057 |  |  | Второстепенный
AM057 |  |  | Второстепенный
AM057 |  |  | Второстепенный
AM058 |  |  | Основной
AM058 |  |  | Основной
AM058 |  |  | Основной
AM058 |  |  | Основной
AM058 |  |  | Основной
AM058 |  |  | Основной
AM058 |  |  | Основной
AM058 |  |  | Основной
AM058 |  |  | Основной
AM058 |  |  | Основной
AM058 |  |  | Второстепенный
AM058 |  |  | Второстепенный
AM058 |  |  | Второстепенный
AM058 |  |  | Второстепенный
AM058 |  |  | Второстепенный
AM058 |  |  | Второстепенный
AM058 |  |  | Второстепенный
AM058 |  |  | Второстепенный
AM058 |  |  | Второстепенный
AM058 |  |  | Второстепенный
AM059 |  |  | Основной
AM059 |  |  | Основной
AM059 |  |  | Основной
AM059 |  |  | Основной
AM059 |  |  | Основной
AM059 |  |  | Основной
AM059 |  |  | Основной
AM059 |  |  | Основной
AM059 |  |  | Основной
AM059 |  |  | Основной
AM059 |  |  | Второстепенный
AM059 |  |  | Второстепенный
AM059 |  |  | Второстепенный
AM059 |  |  | Второстепенный
AM059 |  |  | Второстепенный
AM059 |  |  | Второстепенный
AM059 |  |  | Второстепенный
AM059 |  |  | Второстепенный
AM059 |  |  | Второстепенный
AM059 |  |  | Второстепенный
AM060 |  |  | Основной
AM060 |  |  | Основной
AM060 |  |  | Основной
AM060 |  |  | Основной
AM060 |  |  | Основной
AM060 |  |  | Основной
AM060 |  |  | Основной
AM060 |  |  | Основной
AM060 |  |  | Основной
AM060 |  |  | Основной
AM060 |  |  | Второстепенный
AM060 |  |  | Второстепенный
AM060 |  |  | Второстепенный
AM060 |  |  | Второстепенный
AM060 |  |  | Второстепенный
AM060 |  |  | Второстепенный
AM060 |  |  | Второстепенный
AM060 |  |  | Второстепенный
AM060 |  |  | Второстепенный
AM060 |  |  | Второстепенный
AM061 |  |  | Основной
AM061 |  |  | Основной
AM061 |  |  | Основной
AM061 |  |  | Основной
AM061 |  |  | Основной
AM061 |  |  | Основной
AM061 |  |  | Основной
AM061 |  |  | Основной
AM061 |  |  | Основной
AM061 |  |  | Основной
AM061 |  |  | Второстепенный
AM061 |  |  | Второстепенный
AM061 |  |  | Второстепенный
AM061 |  |  | Второстепенный
AM061 |  |  | Второстепенный
AM061 |  |  | Второстепенный
AM061 |  |  | Второстепенный
AM061 |  |  | Второстепенный
AM061 |  |  | Второстепенный
AM061 |  |  | Второстепенный
AM062 |  |  | Основной
AM062 |  |  | Основной
AM062 |  |  | Основной
AM062 |  |  | Основной
AM062 |  |  | Основной
AM062 |  |  | Основной
AM062 |  |  | Основной
AM062 |  |  | Основной
AM062 |  |  | Основной
AM062 |  |  | Основной
AM062 |  |  | Второстепенный
AM062 |  |  | Второстепенный
AM062 |  |  | Второстепенный
AM062 |  |  | Второстепенный
AM062 |  |  | Второстепенный
AM062 |  |  | Второстепенный
AM062 |  |  | Второстепенный
AM062 |  |  | Второстепенный
AM062 |  |  | Второстепенный
AM062 |  |  | Второстепенный
AM063 |  |  | Основной
AM063 |  |  | Основной
AM063 |  |  | Основной
AM063 |  |  | Основной
AM063 |  |  | Основной
AM063 |  |  | Основной
AM063 |  |  | Основной
AM063 |  |  | Основной
AM063 |  |  | Основной
AM063 |  |  | Основной
AM063 |  |  | Второстепенный
AM063 |  |  | Второстепенный
AM063 |  |  | Второстепенный
AM063 |  |  | Второстепенный
AM063 |  |  | Второстепенный
AM063 |  |  | Второстепенный
AM063 |  |  | Второстепенный
AM063 |  |  | Второстепенный
AM063 |  |  | Второстепенный
AM063 |  |  | Второстепенный
AM064 |  |  | Основной
AM064 |  |  | Основной
AM064 |  |  | Основной
AM064 |  |  | Основной
AM064 |  |  | Основной
AM064 |  |  | Основной
AM064 |  |  | Основной
AM064 |  |  | Основной
AM064 |  |  | Основной
AM064 |  |  | Основной
AM064 |  |  | Второстепенный
AM064 |  |  | Второстепенный
AM064 |  |  | Второстепенный
AM064 |  |  | Второстепенный
AM064 |  |  | Второстепенный
AM064 |  |  | Второстепенный
AM064 |  |  | Второстепенный
AM064 |  |  | Второстепенный
AM064 |  |  | Второстепенный
AM064 |  |  | Второстепенный
AM065 |  |  | Основной
AM065 |  |  | Основной
AM065 |  |  | Основной
AM065 |  |  | Основной
AM065 |  |  | Основной
AM065 |  |  | Основной
AM065 |  |  | Основной
AM065 |  |  | Основной
AM065 |  |  | Основной
AM065 |  |  | Основной
AM065 |  |  | Второстепенный
AM065 |  |  | Второстепенный
AM065 |  |  | Второстепенный
AM065 |  |  | Второстепенный
AM065 |  |  | Второстепенный
AM065 |  |  | Второстепенный
AM065 |  |  | Второстепенный
AM065 |  |  | Второстепенный
AM065 |  |  | Второстепенный
AM065 |  |  | Второстепенный
AM066 |  |  | Основной
AM066 |  |  | Основной
AM066 |  |  | Основной
AM066 |  |  | Основной
AM066 |  |  | Основной
AM066 |  |  | Основной
AM066 |  |  | Основной
AM066 |  |  | Основной
AM066 |  |  | Основной
AM066 |  |  | Основной
AM066 |  |  | Второстепенный
AM066 |  |  | Второстепенный
AM066 |  |  | Второстепенный
AM066 |  |  | Второстепенный
AM066 |  |  | Второстепенный
AM066 |  |  | Второстепенный
AM066 |  |  | Второстепенный
AM066 |  |  | Второстепенный
AM066 |  |  | Второстепенный
AM066 |  |  | Второстепенный
AM067 |  |  | Основной
AM067 |  |  | Основной
AM067 |  |  | Основной
AM067 |  |  | Основной
AM067 |  |  | Основной
AM067 |  |  | Основной
AM067 |  |  | Основной
AM067 |  |  | Основной
AM067 |  |  | Основной
AM067 |  |  | Основной
AM067 |  |  | Второстепенный
AM067 |  |  | Второстепенный
AM067 |  |  | Второстепенный
AM067 |  |  | Второстепенный
AM067 |  |  | Второстепенный
AM067 |  |  | Второстепенный
AM067 |  |  | Второстепенный
AM067 |  |  | Второстепенный
AM067 |  |  | Второстепенный
AM067 |  |  | Второстепенный
AM068 |  |  | Основной
AM068 |  |  | Основной
AM068 |  |  | Основной
AM068 |  |  | Основной
AM068 |  |  | Основной
AM068 |  |  | Основной
AM068 |  |  | Основной
AM068 |  |  | Основной
AM068 |  |  | Основной
AM068 |  |  | Основной
AM068 |  |  | Второстепенный
AM068 |  |  | Второстепенный
AM068 |  |  | Второстепенный
AM068 |  |  | Второстепенный
AM068 |  |  | Второстепенный
AM068 |  |  | Второстепенный
AM068 |  |  | Второстепенный
AM068 |  |  | Второстепенный
AM068 |  |  | Второстепенный
AM068 |  |  | Второстепенный
AM069 |  |  | Основной
AM069 |  |  | Основной
AM069 |  |  | Основной
AM069 |  |  | Основной
AM069 |  |  | Основной
AM069 |  |  | Основной
AM069 |  |  | Основной
AM069 |  |  | Основной
AM069 |  |  | Основной
AM069 |  |  | Основной
AM069 |  |  | Второстепенный
AM069 |  |  | Второстепенный
AM069 |  |  | Второстепенный
AM069 |  |  | Второстепенный
AM069 |  |  | Второстепенный
AM069 |  |  | Второстепенный
AM069 |  |  | Второстепенный
AM069 |  |  | Второстепенный
AM069 |  |  | Второстепенный
AM069 |  |  | Второстепенный
AM070 |  |  | Основной
AM070 |  |  | Основной
AM070 |  |  | Основной
AM070 |  |  | Основной
AM070 |  |  | Основной
AM070 |  |  | Основной
AM070 |  |  | Основной
AM070 |  |  | Основной
AM070 |  |  | Основной
AM070 |  |  | Основной
AM070 |  |  | Второстепенный
AM070 |  |  | Второстепенный
AM070 |  |  | Второстепенный
AM070 |  |  | Второстепенный
AM070 |  |  | Второстепенный
AM070 |  |  | Второстепенный
AM070 |  |  | Второстепенный
AM070 |  |  | Второстепенный
AM070 |  |  | Второстепенный
AM070 |  |  | Второстепенный
AM071 |  |  | Основной
AM071 |  |  | Основной
AM071 |  |  | Основной
AM071 |  |  | Основной
AM071 |  |  | Основной
AM071 |  |  | Основной
AM071 |  |  | Основной
AM071 |  |  | Основной
AM071 |  |  | Основной
AM071 |  |  | Основной
AM071 |  |  | Второстепенный
AM071 |  |  | Второстепенный
AM071 |  |  | Второстепенный
AM071 |  |  | Второстепенный
AM071 |  |  | Второстепенный
AM071 |  |  | Второстепенный
AM071 |  |  | Второстепенный
AM071 |  |  | Второстепенный
AM071 |  |  | Второстепенный
AM071 |  |  | Второстепенный
AM072 |  |  | Основной
AM072 |  |  | Основной
AM072 |  |  | Основной
AM072 |  |  | Основной
AM072 |  |  | Основной
AM072 |  |  | Основной
AM072 |  |  | Основной
AM072 |  |  | Основной
AM072 |  |  | Основной
AM072 |  |  | Основной
AM072 |  |  | Второстепенный
AM072 |  |  | Второстепенный
AM072 |  |  | Второстепенный
AM072 |  |  | Второстепенный
AM072 |  |  | Второстепенный
AM072 |  |  | Второстепенный
AM072 |  |  | Второстепенный
AM072 |  |  | Второстепенный
AM072 |  |  | Второстепенный
AM072 |  |  | Второстепенный
AM073 |  |  | Основной
AM073 |  |  | Основной
AM073 |  |  | Второстепенный
AM073 |  |  | Второстепенный

## Sheet6_Rare_Ore
Sample Name | Rare Ore Mineral
AM001 | Сам.золото
AM001 | Борнит
AM001 | Блеклая руда
AM001
AM001
AM001
AM001
AM001
AM001
AM001
AM002 | Блеклая руда
AM002 | Халькозин
AM002 | Сам.золото
AM002 | Герсдорфит
AM002 | Тиошпинели
AM002
AM002
AM002
AM002
AM002
AM003 | Халькопирит
AM003 | Борнит
AM003 | Блеклая руда
AM003
AM003
AM003
AM003
AM003
AM003
AM003
AM004
AM004
AM004
AM004
AM004
AM004
AM004
AM004
AM004
AM004
AM005
AM005
AM005
AM005
AM005
AM005
AM005
AM005
AM005
AM005
AM006
AM006
AM006
AM006
AM006
AM006
AM006
AM006
AM006
AM006
AM007
AM007
AM007
AM007
AM007
AM007
AM007
AM007
AM007
AM007
AM008
AM008
AM008
AM008
AM008
AM008
AM008
AM008
AM008
AM008
AM009
AM009
AM009
AM009
AM009
AM009
AM009
AM009
AM009
AM009
AM010 | Молибденит
AM010 | Марказит
AM010 | Сфалерит
AM010
AM010
AM010
AM010
AM010
AM010
AM010
AM011 | Герсдорфит
AM011 | Арсенопирит
AM011 | Марказит
AM011
AM011
AM011
AM011
AM011
AM011
AM011
AM012 | Сам. висмут
AM012
AM012
AM012
AM012
AM012
AM012
AM012
AM012
AM012
AM013
AM013
AM013
AM013
AM013
AM013
AM013
AM013
AM013
AM013
AM014
AM014
AM014
AM014
AM014
AM014
AM014
AM014
AM014
AM014
AM015
AM015
AM015
AM015
AM015
AM015
AM015
AM015
AM015
AM015
AM016
AM016
AM016
AM016
AM016
AM016
AM016
AM016
AM016
AM016
AM017
AM017
AM017
AM017
AM017
AM017
AM017
AM017
AM017
AM017
AM018 | Магнетит
AM018 | Гематит
AM018 | Арсенопирит
AM018
AM018
AM018
AM018
AM018
AM018
AM018
AM019 | Блеклая руда
AM019 | Галенит
AM019 | Халькопирит
AM019 | Сам.висмут
AM019
AM019
AM019
AM019
AM019
AM019
AM020
AM020
AM020
AM020
AM020
AM020
AM020
AM020
AM020
AM020
AM021
AM021
AM021
AM021
AM021
AM021
AM021
AM021
AM021
AM021
AM022
AM022
AM022
AM022
AM022
AM022
AM022
AM022
AM022
AM022
AM023
AM023
AM023
AM023
AM023
AM023
AM023
AM023
AM023
AM023
AM024 | Халькопирит
AM024 | Марказит
AM024
AM024
AM024
AM024
AM024
AM024
AM024
AM024
AM025 | Сфалерит
AM025 | Блекдые руды
AM025 | Галенит
AM025 | Висмутовые
AM025
AM025
AM025
AM025
AM025
AM025
AM026
AM026
AM026
AM026
AM026
AM026
AM026
AM026
AM026
AM026
AM027
AM027
AM027
AM027
AM027
AM027
AM027
AM027
AM027
AM027
AM028 | Герсфдорфит
AM028
AM028
AM028
AM028
AM028
AM028
AM028
AM028
AM028
AM029
AM029
AM029
AM029
AM029
AM029
AM029
AM029
AM029
AM029
AM030 | Блеклая
AM030 | Пирротин
AM030
AM030
AM030
AM030
AM030
AM030
AM030
AM030
AM031 | Халькопирит
AM031 | Галенит
AM031 | Блеклая руда
AM031
AM031
AM031
AM031
AM031
AM031
AM031
AM032 | Блеклая руда
AM032 | Пирротин
AM032
AM032
AM032
AM032
AM032
AM032
AM032
AM032
AM033 | Блеклая руда
AM033 | Халькозин
AM033 | Сам.золото
AM033 | Тетрадимит
AM033 | Гессит
AM033 | Дигенит
AM033
AM033
AM033
AM033
AM034 | Висмутовые
AM034 | Сам.висмут
AM034 | Сам.золото
AM034 | Дигенит
AM034 | Арсенопирит
AM034 | Блеклая
AM034 | Ковеллин
AM034 | Халькозин
AM034
AM034
AM035 | Блеклая руда
AM035 | Сфалерит
AM035 | Пирротин
AM035 | Галенит
AM035
AM035
AM035
AM035
AM035
AM035
AM036 | Пирротин
AM036 | Блеклая руда
AM036 | Сфалерит
AM036 | Молибденит
AM036
AM036
AM036
AM036
AM036
AM036
AM037 | Галенит
AM037 | Пирротин
AM037
AM037
AM037
AM037
AM037
AM037
AM037
AM037
AM038
AM038
AM038
AM038
AM038
AM038
AM038
AM038
AM038
AM038
AM039
AM039
AM039
AM039
AM039
AM039
AM039
AM039
AM039
AM039
AM040 | Галенит
AM040 | Гематит
AM040
AM040
AM040
AM040
AM040
AM040
AM040
AM040
AM041 | Самородный висмут
AM041
AM041
AM041
AM041
AM041
AM041
AM041
AM041
AM041
AM042
AM042
AM042
AM042
AM042
AM042
AM042
AM042
AM042
AM042
AM043
AM043
AM043
AM043
AM043
AM043
AM043
AM043
AM043
AM043
AM044
AM044
AM044
AM044
AM044
AM044
AM044
AM044
AM044
AM044
AM045
AM045
AM045
AM045
AM045
AM045
AM045
AM045
AM045
AM045
AM046
AM046
AM046
AM046
AM046
AM046
AM046
AM046
AM046
AM046
AM047
AM047
AM047
AM047
AM047
AM047
AM047
AM047
AM047
AM047
AM048
AM048
AM048
AM048
AM048
AM048
AM048
AM048
AM048
AM048
AM049
AM049
AM049
AM049
AM049
AM049
AM049
AM049
AM049
AM049
AM050 | Пирротин
AM050 | Сфалерит
AM050 | Арсенопирит
AM050 | Висмутовые?
AM050
AM050
AM050
AM050
AM050
AM050
AM051 | Тетрадимит
AM051 | Сфалерит
AM051 | Пирротин
AM051
AM051
AM051
AM051
AM051
AM051
AM051
AM052
AM052
AM052
AM052
AM052
AM052
AM052
AM052
AM052
AM052
AM053 | Висмутин
AM053 | Тетрадимит
AM053 | Сфалерит
AM053
AM053
AM053
AM053
AM053
AM053
AM053
AM054 | Сфалерит
AM054
AM054
AM054
AM054
AM054
AM054
AM054
AM054
AM054
AM055
AM055
AM055
AM055
AM055
AM055
AM055
AM055
AM055
AM055
AM056
AM056
AM056
AM056
AM056
AM056
AM056
AM056
AM056
AM056
AM057
AM057
AM057
AM057
AM057
AM057
AM057
AM057
AM057
AM057
AM058
AM058
AM058
AM058
AM058
AM058
AM058
AM058
AM058
AM058
AM059
AM059
AM059
AM059
AM059
AM059
AM059
AM059
AM059
AM059
AM060
AM060
AM060
AM060
AM060
AM060
AM060
AM060
AM060
AM060
AM061
AM061
AM061
AM061
AM061
AM061
AM061
AM061
AM061
AM061
AM062
AM062
AM062
AM062
AM062
AM062
AM062
AM062
AM062
AM062
AM063
AM063
AM063
AM063
AM063
AM063
AM063
AM063
AM063
AM063
AM064
AM064
AM064
AM064
AM064
AM064
AM064
AM064
AM064
AM064
AM065
AM065
AM065
AM065
AM065
AM065
AM065
AM065
AM065
AM065
AM066
AM066
AM066
AM066
AM066
AM066
AM066
AM066
AM066
AM066
AM067
AM067
AM067
AM067
AM067
AM067
AM067
AM067
AM067
AM067
AM068
AM068
AM068
AM068
AM068
AM068
AM068
AM068
AM068
AM068
AM069
AM069
AM069
AM069
AM069
AM069
AM069
AM069
AM069
AM069
AM070
AM070
AM070
AM070
AM070
AM070
AM070
AM070
AM070
AM070
AM071
AM071
AM071
AM071
AM071
AM071
AM071
AM071
AM071
AM071
AM072
AM072
AM072
AM072
AM072
AM072
AM072
AM072
AM072
AM072
AM073
AM073