## Sheet1_Metadata
Рудная зона | Скважина | Глубина, м | № | Порода (основное название) | Комплекс | Код | Полное название | Текстура | Структура | Макроописание | Микроописание | Рудная минерализация
| A012 | 142 | AM001 |  |  |  | гранодиорито-гнейс березитизированный | массивная | гетерогранобластовая |  |  | Рудная минерализация составляет около 7% объема. Рудная минерализация вкрапленная, представлена преимущественно халькопиритом, составляющим около 95% объема рудной минерализации. Пирит составляет около 5% объема рудной минерализации. Отмечены единичные зерна борнита, блеклой руды, герсдорфита, самородного золота. Халькопирит образует ксеноморфную вкрапленность и агрегаты размером до . Пирит образует вкрапленность гипидиорморфных зерен размером до 150 мкм во вмещающем матриксе, в халькопирите. Борнит образует единичные зерна размером до 20 мкм в халькопирите, часто в срастании с блеклыми рудами, а также тонкую рассеянную вкрапленность размером первые мкм в блеклых рудах. Самородное золото отмечено в виде единственного округлого включения размером 5*10 мкм в халькопирите.
| A012 | 142.9 | AM002 | [8 empty] | Рудная минерализация составляет около хх%объема, представлена, главным образом, халькопиритом и пиритом, образующими вкрапленность размером до 1-2 мм. Халькопирит образует ксеноморфные зерна и агрегаты. Агрегаты халькопирита замещаются рутилом. Выделяется две генерации пирита. Пирит-1 преобладает, образует вкрапленность гипидиоморфных метакристаллов и агрегатов, иногда содержащих вкрапленность халькопирита и пирротина размером 10-30 мкм. Пирит-1 замещается халькопирит-блеклорудными агрегатами. Пирит-2 редок, образует ксеноморфные и прожилковидные зерна размером до 50 мкм на периферии агрегатов халькопирита. Борнит составляет около 1% объема рудной минерализации, образует прожилковые, ксеноморфные выделения размером до 100 мкм в срастании с халькопиритом, блеклой рудой. По периферии зерен борнита и трещинам в нем иногда развивается халькозин, размеры выделений которого не превышаеют 30 мкм. Герсдорфит и тиошпинели образуют гипидиоморфные, редко ксеноморфные, зерна размером до 20 мкм на периферии халькопиритовых агрегатов. Блеклая руда образует единичные ксеноморфные и прожилковидные выделения размером до 50 мкм в халькопирите, часто в срастании с борнитом. Самородное золото обнаружено в виде единственного выделения размером около 1 мкм в халькопирите.
| A012 | 405.5 | AM003 | [8 empty] | Рудная минерализация тонковкрапленная, составляет около хх% объема. Пирит составляет около 99% объема рудной минерализации, образует вкрапленность гипидиоморфных зерен размером до 100 мкм, один вкрапленник 2 мм. Халькопирит, борнит, блеклые руды образуют единичные ксеноморфные зерна размером до 50-100 мкм в срастании между собой и с пиритом.
| A013 | 270.5 | AM004 |  |  |  | кварцевый диорит-порфирит | массивная | порфировая; микродиоритовая для основной массы
| A018 | 67 | AM005 |  |  |  | березит-аргиллизит оруденелый | неоднородная | фиброгранобластовая тонкозернистая
| A025 | 141.5 | AM006 |  |  |  | гранодиорит-порфир катаклазированный фельдшпатизированный | неоднородная | реликтовая порфировая, катакластическая; микрогранобластовая для основной массы
| A028 | 283.2 | AM007
| A032 | 108.5 | AM008 |  |  |  | березит | массивная | реликтовая порфировая, замещения; гранобластовая тонкозернистая для основной массы
| A032 | 108.7 | AM009 |  |  |  | березит | неоднородная | реликтовая порфировая, микролепидогранобластовая
| A054 | 247.9 | AM010 |  |  |  | альбитолит | массивная | метасоматическая мелко-тонкозернистая, замещения |  |  | Рудная минерализация прожилково-вкрапленная, составляет около хх % объема. Халькопирит образует вкрапленность и прожилки мощностью до . Выделяется две генерации пирита. Пирит-1 наиболее распространен, образует вкрапленность гипидиоморфных зерен размером до 100 мкм, устанавличается в срастании с халькопиритом, иногда концентрически зональные. По пириту-1 развиваются единичные пластинчатые выделения марказита.. Пирит-2 устанавливается редко, образует просечки и мелкие (10-20 мкм) зерна на периферии агрегатов халькопирита. Блеклая руда образует прожилковидные, ксеноморфные выделения размером до 80 мкм в срастании с халькопиритом, герсдорфитом. Герсдорфит образует гипидиоморфные зерна и сростки размером до 30 мкм в блеклорудно-халькопиритовых агрегатах. Сфалерит образует единичные ксеноморфные вкрапленники размером до 40 мкм в халькопирите. Молибденит образует единичные чешуйчатые зерна размером до 30 мкм по удлинению на периферии агрегатов халькопирита.
| A054 | 248.8 | AM011 | [8 empty] | Рудная минерализация вкрапленно-прожилковая, составляет около хх% объема, представлена преимущественно халькопиритом. Халькопирит образует пунктирные прожилки мощностью до хх и ксеноморфную вкрапленность размером хх. По халькопириту развиваются агрегаты рутила Пирит образует вкрапленность идиоморфных и гипидиоморфных зерен размером до 150 мкм во вмещающем матриксе, включения в халькопирите. Редко по пириту развиваются псевдоморфозы марказита. Блеклые руды образуют прожилковидные. ксеноморфные зерна размером до 50 мкм в срастании с халькопиритом. Герсдорфит и арсенопирит образуют единичные ксеноморфные, гипидиоморфные зерна размером до 20-30 мкм в блеклорудно-халькопиритовых агрегатах и вмещающем матриксе.
| A057 | 227.4 | AM012 |  |  |  | березит-аргиллизит оруденелый | массивная | лепидогранобластовая разнозернистая, замещения |  |  | Рудная минерализация вкрапленно-прожилковая, составляет около х% объема, представлена преимущеммтвенно арсенопиритом. Арсенопирит образует субпараллельные прожилки можностью до хх% и гипидиоморфную вкрапленность размером до хх мм. Пирит образует агрегаты гипидиоморфных, илиоморфных зерен в размером до 0,4 мм, единичные линзовидные прожилки мощностью до 100-200 мкм. Чаще всего пирит отмечается в срастании с арсенопиритом. Пирит-арсенопиритовые агрегаты по трещинам, границам зерен замещаются и цементируются агрегатами халькопиритма, блеклой руды, галенита в различных количественных соотношениях, иногда содержащих ксеноморфную вкрапленность самородного висмута размером до 20 мкм.
| A058 | 68.5 | AM013 |  |  |  | гранито-гнейс березитизированный | массивная | гетерогранобластовая
| A058 | 297.3 | AM014 |  |  |  | плагиоклаз-биотит-кварцевый кристаллический сланец карбонатизированный | слоистая, сланцеватая | порфирокластовая, лепидогранобластовая тонкозернистая
| A065 | 156.3 | AM015 |  |  |  | двуполевошпатовый гнейс березитизированный-аргиллизированный | массивная | гранобластовая тонкозернистая, замещения
| A070 | 58 | AM016 |  |  |  | двуполевошпатовый гнейс березитизированный | массивная | гранобластовая мелкозернистая, замещения
| A072 | 121.7 | AM017 |  |  |  | гранодиорит | массивная | гранитовая
| A074 | 23.7 | AM018 | [8 empty] | Рудная минерализация прожилково-вкрапленная, количество рудных минералов составляет около …%. Халькопирит ялвяется главным рудным минералом и составляет около 90% объема рудной минерализации. Халькопирит образует ксеноморфные вкрапленники, а также выполняет прожилки, обрастает зерна пирита, срастается с блеклой рудой. Размер выделений халькопирита достигает ххх мкм. Пирит встречается в виде ксеноморнфых или гипидиоморфных зерен, размером до 500 мкм, иногда в срастании с халькопиритом. Блеклая руда образует ксеноморфную вкрапленность, прожилки, срастается с халькопиритом. Размер выделений блеклой руды составляет до 200 мкм. Арсенопирит встречается в виде редкой вкрапленности в халькопирите и блеклой руде, размером менее 20 мкм. Магнетит образует единичные гипидиоморфные вкрапленники в нерудном матриксе, замещается гематитом по трещинам и краям зерен.
| A076 | 272.9 | AM019 |  |  |  | березит-аргиллизит оруденелый | неоднородная | гранолепидобластовая тонкозернистая |  |  | Рудная минерализация вкрапленная, составляет около хх% объема, представлена главным образом арсенопиритом. Арсенопирит составляет около 98% объема рудной минерализации, образует вкрапленность гипидиоморфных, реже ксеноморфных зерен и их агрегатов размером до хх мм. Пирит составляет около 0,5% объема рудной минерализации, образует гипидоморфную, ксеноморфную вкрапленност размером до 200 мкм в арсенопирите, сфалерите, ионгда в срастании с халькопиритом, рутилом. Сфалерит составляет около 1% объема рудной минерализации, образует ксеноморфную вкрапленность, прожилки, развивающиеся по трещинам в арсенопиритовых агрегатах, вмещающем матриксе. Блеклые руды, галенит и халькопирит образуют вкрапленность в арсенопирите, прожилки мощностью до 30 мкм, развивающиеся по трещинам в арсенопиритовых агрегатах. Самородный висмут образует единичную вкрапленность с халькопирит-блеклорудно-галенитовых агрегатах
| A081 | 93 | AM020 |  |  |  | гранито-гнейс березитизированный | неоднородная | реликтовая гранобластовая мелкозернистая, гранолепидобластовая тонкозернистая
| A083 | 185.5 | AM021 |  |  |  | биотит-актинолит-плагиоклазовый гнейс | гнейсовая | лепидогранобластовая елко-тонкозернистая
| A086 | 150.5 | AM022 |  |  |  | тектоническая брекчия по кварцевому диориту | неоднородная; массивная для обломков | брекчиевая; диоритовая мелко-тонкозернистая для обломков
| A087 | 272.5 | AM023 |  |  |  | фельдшпатит по гранодиорит-порфиру | массивная | реликтовая порфировая, метасоматическая тонкозернистая
| A087 | 320.6 | AM024 | [8 empty] | Рудная минерализация тонковкрапленная, составляет около хх % объема рудной минерализации, представлена, главным образом, арсенопиритом. Арсенопирит образует тонкую рассеянную вкрапленность идиорморфных зерен размером до 50-100 мкм их сростков. Пирит образует вкрапленность гипидиоморфных зерен размером до 150 мкм во вмещающем матриксе, иногда в сратсании с арсенопиритом. Блеклые руды и халькопирит образуют ксеноморфные агрегаты во вмещающем матриксе, развиваются по периферии агрегатов пирита. По арсенопириту развиваются тонкозернистые агрегаты марказита
| A087 | 335.2 | AM025 | [8 empty] | Рудная минерализация вкрапленно-прожилковая, составляет около хх% объема. Халькопирит - наиболее распространенный рудный минерал, составляющий около 70% объема рудной минерализации, образует линзовидный прожилок мощностью до 5мм и ксеноморфую вкрапленность размером до 3 мм. Пирит образует вкрапленность гипидиоморфных зерен размером до 200 мкм во вмещающем матриксе, халькопирите. По пириту и халькопириту развиваются платинчатые агрегаты марказита размером до 1,5 мм. Арсенопирит образует вкрапленность гипидиоморфных зерен и их сростков размером до 100 мкм во вмещающем матриксе, в краевых частях халькопиритовых агрегатов. Сфалерит и блеклые рудыо образуют елиничныю ксеноморфную вкрапленность размером до 50 мкм в халькопирите, мараказите. Галенит, висмутовые мнералы образуют вкрапленность ксеноморфных зерен размером до 100-150 мкм, иногда до 0,5 мм, во вмещающем матриксе, развиваются на периферии агрегатов халькопирита.
| A105 | 179.8 | AM026 |  |  |  | березит-аргиллизит по гранодиорит-порфиру
| A111 | 245.5 | AM027 |  |  |  | тектоническая брекчия по гранодиориту фельдшпатизированная | неоднородная, неяснополосчатая | брекчиевая
| A112 | 324.5 | AM028 |  |  |  | березит по гранодиорит-порфиру |  |  |  |  | Рудная минерализация тонковкрапленная, составляет около хх% объема. Халькопирит - наиболее распространенный рудный минерал, составляющий около 95% объема рудной минерализации, образует ксеноморфную вкрапленность размером до хх мм. Арсенопирит образует идиоморфные зерна размером до 100 мкм по удлинению в секущем кварцем прожилке. Пирит образует гипидиоморфную вкрапленность размером до хх мм во вмещающем матриксе. Герсдорфит образует единичную идиоморфную вкрапленность размером до 30 мкм на периферии халькопиритовых агрегатов
| A113 | 81.8 | AM029 |  |  |  | гранодиорит | массивная | гранитовая мелко-тонкозернистая
| A127 | 32 | AM030 |  |  |  | березит-аргиллизит по гранодиорит-порфиру |  |  |  |  | Рудная минерализация прожилковая, составляет около хх% объема. Пирит - наиболее распространенный рудный минерал, образующий прожилки мощностью до 1 см. Арсенопирит образует вкрапленность гипидиоморфных зерен и их агрегаты размером до хх мм. Сфалерит образует ксеноморфную вкрапленность и агрегаты размером во вмещающем матриксе, цементирует и замещают пирит-арсенопиритовые агрегаты. Халькопирит образует эмульсионную вкрапленность в сфалерите размером до 10-20 мкм, часто распределенную по зонам роста зерен сфалерита. Галенит и блеклая руда образуют ксеноморфную вкрапленность размером до 200 мкм в сфалерите. Пирротин образует единичную ксеноморфную вкрапленность размером 5-20 мкм в арсенопирите.
| A127 | 33.9 | AM031 |  |  |  | березит-аргиллизит по гранодмориту |  |  |  |  | Рудная минерализация тонковкрапленная, составляет около 0,5% объема, прдеставлена главным образом пиритом, примерно на две третьих замещенным пластинчатыми агрегатами марказита размером до 250 мкм. Пирит образует гипидиоморфную вкрапленность размером до 100-150 мкм. Сфалерит, галенит, блеклая руда образуют ксеноморфную вкрапленность размреом до 300 мкм, в срастании друг с другом, развиваются по периферии зерен пирита. Халькопирит образует единичную ксеноморфную вкрапленность размреом до 30 мкм в сфалерите, галенита, блеклой руде.
| A127 | 35.5 | AM032 | [8 empty] | Рудная минерализация массивная, составляет около 75% объема. Пирит и арсенопирит образуют агрегаты гипидиморфных, редко ксеноморфных, зерен размером. Сфалерит, содержащий обильную эмульсионную вкрапленность халькопирита, цементирует и замещает пирит-арсенопиритовые агрегаты. Галенит, блеклые руды, халькопирит образуют ксеноморую вкрапленность размером до 250 мкм. Халькопирит-блеклорудные агрегаты развивиются между зерен пирита и арсенопирита, замещают их. Пирротин образует единичную ксеноморфную вкрапленность размером до 30 мкм в срастании с халькопиритом в арсенопирите
| A141 | 336.5 | AM033 |  |  |  | гранодиорит фельдшпатизированный | массивная | гранитовая мелко-тонкозернистая |  |  | Рудная минерализация тонковкрапленная, иногда тонкопрожилковая, составляет около 2% объема. Халькопирит - наиболее распространенный минерал, образует тонкую ксеноморфную (до 250 мкм) вкрапленность, иногда тонкие (до 15 мкм) прожилки во вмещающем матриксе. Борнит образует ксеноморфнцю вкрапленность размером до 150 мкм, преимущественно в срастании с халькопиритом. Спорадически отмечаются решетчатые структуры распада твердого раствора халькопирита и борнита. Халькозин и блеклые руды образуют единичные ксеноморные зерна размером до 30 мкм в срастании с халькопиритом, борнитом. Самородное золото отмечено в виде двух изометричных знаков размером 3 и 7 мкм в халькопирите, один в срастании с халькозином. Тетрадимит отмечен в виде двуех ксеноморфных зерен разммером около 40 мкм во вмещабщем матриксе, одно из них с каймой гессита.
| A141 | 337.1 | AM034 | [8 empty] | Рудная минерализация . вкрапленная, составляет около …% от объема породы. Халькопирит является наиболее распространенным минералом и составляет около 70% от рудной минерализации. Образует ксеноморфную вкрапленность, тонкие просечки, срастаеися с молибденитом, борнитом, блеклой рудой. Размер выделений халькопирита достигает 700 мкм. Борнит встречается в виде ксеноморнфой вкрапленности, размером до ... мкм. Борнит срастается преимущественно с халькопиритом, вокруг зерен иногда отмечается каемка халькозина и дигенита. Размер выделений борнита достигает ... мкм. Молибденит образует лейстовидные, пластинчатые зерна и агрегаты, срастается с халькопиритом, блеклой рудой, минералами висмута. Размер выделений молибденита составляет 50-300 мкм. Блеклая руда образует ксеноморфные и гипидиоморфные выделения, срастается с халькопиритом, молибденитом и минералами висмута. Арсенопирит отмечается в виде редких идиоморфных и гипидиоморфных включений в халькопирите и блеклой руде. Минералы висмута образуют ксеноморфную вкрапленность преимущественно в блеклой руде, размером до 30 мкм. Самородное золото встречено в единственном выделении размером около 2 мкм на краю борнитового зерна в каемке в срастании с халькозином и минералом висмута.
| A152 | 43.6 | AM035 | [8 empty] | Рудная минерализация прожилково-вкрапленная, количество рудных минералов составляет около 15% объема породы. Среди рудных минералов преобладают арсенопирит, пирит, марказит. Арсенопирит и пирит образуют агрегаты идиоморфных и гипидиоморфных зерен. В межзерновом пространстве и по контактам зерен эти агрегаты цементируются халькопиритом, блеклой рудой, галенитом. По пириту развивается марказит, образуя пластинчатые зерна и агрегаты. Халькопирит встречается в виде ксеноморфныой вкрапленности в нерудном матриксе, развивается по трещинам и в интерстициях пирит-арсенопиритовых агрегатов. Сфалерит образует редкие включения в халькопирите, размером до 50 мкм. Пирротин отмечается в виде единичных включений а арсенопирите. Галенит образует ксеноморфную вкрапленность, выполняет прожилки и интерстиции в пирит-арсенопиритовых агрегатах.
| A152 | 44.9 | AM036 |  |  |  | березит оруденелый |  |  |  |  | Рудная минерализация вкрапленная, количество рудных минералов составляет … % объема. Среди рудных минералов преобладают пирит и халькопирит. Пирит образует гипидиоморфные и идиоморфные метазерна, размером до … мкм. По пириту развивается марказит, иногда образуя оторочки вокруг зерен пирита. Халькопирит встречается в виде ксеноморфных выделений, размером до ... мкм. Халькопирит цементирует зерна пирита, образует включения и заполняет трещины в нем. В халькопирите отмечаются звездчатые включения сфалерита. Сфалерит также встречается в виде ксеноморфных вкрапленников в срастании с халькопиритом. Арсенопирит образует идиоморфные зерна, размером до ... мкм. В арсенопирите отмечаются единичные включения пирротина. Молибденит образует пластинчатые зерна и агрегаты зерен в нерудной матрице и в сратсании с халькопиритом и пиритом. Блеклая руда встречается в виде ксеноморнфых выделений в срастании с арсенопиритом и халькопиритом.
| A161 | 135.2 | AM037 |  |  |  | березит-аргиллизит оруденелый |  |  |  |  | Рудная минерализация вкрапленная, количество рудных минералов составляет … % объема. Среди рудных минералов преобладает пирит. Пирит образует идиоморфную и гипидиоморфную рассеянную вкрапленность. Размер зерен составляет ... мкм. Зерна пирита зональны, зоны роста подчеркнуты включениями нерудных и рудных минералов. Среди включений в зернах пирита отмечаются халькопирит, пирротин и галенит.
| A161 | 172 | AM038 |  |  |  | березит-аргиллизит оруденелый
| A332 | 155.2 | AM039
| S23001 | 116 | AM040 |  |  |  | березиты оруденелый |  |  |  |  | Рудная минерализация вкрапленная, количество рудных минералов составляет около …%. Пирит является преобладающим минералом рудной минерализации. Пирит образует гипидиоморфную вкрапленность, размер зерен составляет … мкм. Зерна пирита содержат включения игольчатых и таблитчатых кристаллов гематита. по трещинам развиваются халькопирит, сфалерит и галенит, которые также образуют ксеноморфную вкрапленность.
| S23006 | 292 | AM041 |  |  |  | березиты оруденелый
| VCR019 | 35 | AM042 |  |  |  | березит
| VCR024 | 96.9 | AM043 |  |  |  | гранито-гнейс березитизированный
| VCR040 | 113.6 | AM044 |  |  |  | гранодиорит-порфир пропилитизированный
| VCR044 | 148.5 | AM045
| VCR048 | 65.4 | AM046
| A237 | 27.6 | AM047 |  |  |  | березит по тектонической брекчии
| A237 | 36.8 | AM048 |  |  |  | тектоническая брекчия по гранодиориту фельдшпатизированная
| A237 | 43.5 | AM049 |  |  |  | фельдшпатит по гранодиорит-порфиру
| A237 | 56.1 | AM050 |  |  |  | тектоническая брекчия по гранодиориту |  |  |  |  | Рудная минерализация вкрапленная, количество рудных минералов составляет …% объема. Халькопирит - наиболее распространенный рудный минерал, составляет …% от рудной минерализации. Халькопирит образует ксеноморфную вкрапленность, размер отдельных зерен составляет .... мкм. В халькопирите встречаются редкие включения сфалерита и пирротина. Пирит встречается в виде гипидиоморфных зерен и их агрегатов, частично замещается марказитом. Молибденит образует таблитчатые, чешуйчатые вкрапленники в нерудной матрице и включения в халькопирите. В интерстициях молибденита отмечаются ксеноморные выделения минералов висмута.
| A237 | 59.5 | AM051 |  |  |  | березит-аргиллизит апопорфировый |  |  |  |  | Рудная минерализация вкрапленная, количество рудных минералов составляет …% объема. Пирит является преобладающим рудным минералом. Пирит образует вкрапленность идиоморфных и гипидиоморфных метазерен, размером до … мкм. Пирит срастается с арсенопиритом, содержит пойкиловклчения молибденита, а также включения пирротина и халькопирита. Висмутин образует агрегаты игольчатых и таблитчатых зерен, в срастании с тетрадимитом. Халькопирит встречается в виде ксеноморфных зерен, размером до ... мм. В халькопирите отмечаются звездчатые включения сфалерита.
| A237 | 62.1 | AM052 |  |  |  | кварцевый диорит-порфирит фельдшпатизированный
| A237 | 78.9 | AM053 |  |  |  | гранодиорит-порфир фельдшпатизированный
| A237 | 82.4 | AM054 |  |  |  | березит по гранодиорит-порфиру
| A237 | 88.1 | AM055 |  |  |  | гранодиорит-порфир фельдшпатизированный
| A237 | 104.2 | AM056 |  |  |  | березит апопорфировый
| A237 | 147.3 | AM057 |  |  |  | гранодиорит-порфир фельдшпатизированный
| A237 | 151.9 | AM058 |  |  |  | гранодиорит-порфир аргиллизированный
| A237 | 175.6 | AM059 |  |  |  | гранодиорит-порфир березитизированный-аргиллизированный
| A237 | 193.2 | AM060 |  |  |  | гранодиорит-порфир березитизированный-аргиллизированный
| A237 | 209.6 | AM061 |  |  |  | гранодиорит-порфир фельдшпатизированный
| A237 | 213 | AM062
| A237 | 239 | AM063 |  |  |  | березит-аргиллизит апопорфировый
| A237 | 254.5 | AM064 |  |  |  | гранодиорит-порфир фельдшпатизированный
| A237 | 279.3 | AM065 |  |  |  | аргиллизит по гранодиорит-порфиру
| A245 | 45.5 | AM066 |  |  |  | гранодиорит-порфир
| A245 | 49 | AM067
| A245 | 59.8 | AM068 |  |  |  | гранит измененный
| A245 | 75.1 | AM069 |  |  |  | гранодиорит брекчированный фельдшпатизированный
| A245 | 81.2 | AM070 |  |  |  | гранодиорит-порфир фельдшпатизированный
| A245 | 127.4 | AM071 |  |  |  | березит апопорфировый
| A245 | 286.8 | AM072 |  |  |  | гранодиорит-порфир
| A245 | 327.5 | AM073 |  |  |  | фельдшпатолит березитизированный

## Sheet2_Mineral_Composition
Sample Name | Mineral Name | Percentage | Main/Secondary
AM001 | плагиоклаз | 60 | Основной
AM001 | кварц | 20 | Основной
AM001 | серицит | 8 | Второстепенный
AM001 | карбонат | 7 | Второстепенный
AM001 | рудный | 3 | Второстепенный
AM001 | апатит | 2 | Второстепенный
AM004 | плагиоклаз | 45 | Основной
AM004 | роговая обманка | 25 | Основной
AM004 | биотит | 15 | Основной
AM004 | кварц | 8 | Второстепенный
AM004 | актинолит | 3 | Второстепенный
AM004 | серицит | 2 | Второстепенный
AM004 | рудный | 2 | Второстепенный
AM004 | эпидот | <1 | Второстепенный
AM005 | кварц | 40 | Основной
AM005 | серицит-гидросерицит | 25 | Основной
AM005 | карбонат | 20 | Основной
AM005 | рудный | 10 | Основной
AM005 | турмалин | 4 | Второстепенный
AM005 | апатит | 1 | Второстепенный
AM006 | плагиоклаз | 25 | Основной
AM006 | калиевый полевой шпат | 25 | Основной
AM006 | кварц | 20 | Основной
AM006 | биотит | 15 | Основной
AM006 | турмалин | 4 | Второстепенный
AM006 | серицит | 4 | Второстепенный
AM006 | хлорит | 3 | Второстепенный
AM006 | карбонат | 2 | Второстепенный
AM006 | рудный | 2 | Второстепенный
AM008 | кварц | 40 | Основной
AM008 | карбонат | 30 | Основной
AM008 | серицит | 20 | Основной
AM008 | плагиоклаз | 3 | Второстепенный
AM008 | рудный | 2 | Второстепенный
AM009 | кварц | 55 | Основной
AM009 | серицит-мусковит | 20 | Основной
AM009 | карбонат | 20 | Основной
AM009 | турмалин | 3 | Второстепенный
AM009 | рудный | 2 | Второстепенный
AM010 | плагиоклаз | 70 | Основной
AM010 | карбонат | 15 | Основной
AM010 | серицит | 7 | Второстепенный
AM010 | кварц | 4 | Второстепенный
AM010 | рудный | 4 | Второстепенный
AM012 | кварц | 45 | Основной
AM012 | серицит-гидросерицит | 40 | Основной
AM012 | рудный | 10 | Основной
AM012 | карбонат | 5 | Второстепенный
AM013 | кварц | 25 | Основной
AM013 | плагиоклаз | 20 | Основной
AM013 | калиевый полевой шпат | 20 | Основной
AM013 | серицит-мусковит | 15 | Основной
AM013 | карбонат | 8 | Второстепенный
AM013 | рудный | 2 | Второстепенный
AM014 | кварц | 35 | Основной
AM014 | карбонат | 25 | Основной
AM014 | биотит | 20 | Основной
AM014 | плагиоклаз | 10 | Основной
AM014 | рудный | 5 | Второстепенный
AM014 | апатит | 3 | Второстепенный
AM014 | серицит | 2 | Второстепенный
AM015 | кварц | 35 | Основной
AM015 | калиевый полевой шпат | 25 | Основной
AM015 | серицит-гидросерицит | 25 | Основной
AM015 | карбонат | 8 | Второстепенный
AM015 | плагиоклаз | 5 | Второстепенный
AM015 | рудный | 2 | Второстепенный
AM016 | кварц | 35 | Основной
AM016 | калиевый полевой шпат | 30 | Основной
AM016 | плагиоклаз | 20 | Основной
AM016 | серицит | 10 | Основной
AM016 | карбонат | 4 | Второстепенный
AM016 | рудный | 1 | Второстепенный
AM017 | плагиоклаз | 35 | Основной
AM017 | калиевый полевой шпат | 20 | Основной
AM017 | кварц | 20 | Основной
AM017 | биотит | 10 | Основной
AM017 | актинолит | 7 | Второстепенный
AM017 | рудный | 3 | Второстепенный
AM017 | карбонат | 2 | Второстепенный
AM017 | хлорит | 1 | Второстепенный
AM017 | апатит | 1 | Второстепенный
AM017 | алланит | 1 | Второстепенный
AM019 | глинистые | 50 | Основной
AM019 | карбонат | 35 | Основной
AM019 | рудный | 12 | Основной
AM019 | сфалерит | 3 | Второстепенный
AM020 | кварц | 30 | Основной
AM020 | плагиоклаз | 20 | Основной
AM020 | калиевый полевой шпат | 20 | Основной
AM020 | серицит | 15 | Основной
AM020 | карбонат | 6 | Второстепенный
AM020 | рудный | 3 | Второстепенный
AM020 | рутил | 2 | Второстепенный
AM020 | апатит | 2 | Второстепенный
AM020 | турмалин | 1 | Второстепенный
AM021 | плагиоклаз | 40 | Основной
AM021 | кварц | 18 | Основной
AM021 | актинолит | 15 | Основной
AM021 | биотит | 10 | Основной
AM021 | рудный | 4 | Второстепенный
AM021 | хлорит | 2 | Второстепенный
AM021 | серицит | 1 | Второстепенный
AM022 | плагиоклаз | 45 | Основной
AM022 | актинолит | 25 | Основной
AM022 | биотит | 10 | Основной
AM022 | кварц | 10 | Основной
AM022 | цемент: |  | Основной
AM022 | плагиоклаз | 40 | Основной
AM022 | актинолит | 30 | Основной
AM022 | кварц | 20 | Основной
AM022 | калиевый полевой шпат | 6 | Второстепенный
AM022 | серицит | 2 | Второстепенный
AM022 | рудный | 1 | Второстепенный
AM022 | титанит | 1 | Второстепенный
AM022 | биотит | 4 | Второстепенный
AM022 | калиевый полевой шпат | 2 | Второстепенный
AM022 | титанит | 2 | Второстепенный
AM022 | серицит | 1 | Второстепенный
AM022 | рудный | 1 | Второстепенный
AM023 | плагиоклаз | 40 | Основной
AM023 | биотит | 25 | Основной
AM023 | карбонат | 15 | Основной
AM023 | кварц | 10 | Основной
AM023 | калиевый полевой шпат | 5 | Второстепенный
AM023 | рудный | 3 | Второстепенный
AM023 | хлорит | 1 | Второстепенный
AM023 | апатит | 1 | Второстепенный
AM027 | плагиоклаз | 40 | Основной
AM027 | кварц | 25 | Основной
AM027 | биотит | 15 | Основной
AM027 | актинолит | 5 | Второстепенный
AM027 | хлорит | 5 | Второстепенный
AM027 | серицит | 3 | Второстепенный
AM027 | рутил | 3 | Второстепенный
AM027 | калиевый полевой шпат | 2 | Второстепенный
AM027 | карбонат | 2 | Второстепенный
AM027 | рудный | <1 | Второстепенный
AM029 | плагиоклаз | 45 | Основной
AM029 | кварц | 20 | Основной
AM029 | калиевый полевой шпат | 15 | Основной
AM029 | биотит | 9 | Второстепенный
AM029 | актинолит | 8 | Второстепенный
AM029 | серицит | 1 | Второстепенный
AM029 | карбонат | 1 | Второстепенный
AM029 | рудный | 1 | Второстепенный
AM033 | плагиоклаз | 45 | Основной
AM033 | кварц | 20 | Основной
AM033 | биотит | 20 | Основной
AM033 | калиевый полевой шпат | 10 | Основной
AM033 | рудный | 3 | Второстепенный
AM033 | серицит | 1 | Второстепенный
AM033 | карбонат | 1 | Второстепенный

## Sheet7_Accessory_Minerals
Sample Name | Accessory Mineral
AM004 | циркон
AM006 | циркон
AM008 | циркон
AM009 | турмалин
AM009 | карбонат
AM009 | серицит
AM010 | циркон
AM012 | циркон
AM013 | апатит
AM013 | циркон
AM016 | апатит
AM017 | циркон
AM019 | апатит
AM020 | циркон
AM021 | титан
AM021 | апатит
AM021 | циркон
AM022 | апатит
AM022 | циркон
AM022 | апатит
AM022 | циркон
AM023 | циркон
AM027 | титанит
AM027 | апатит
AM029 | апатит
AM029 | алланит
AM033 | апатит
AM033 | циркон

## Sheet3_Veins
Sample Name | Vein Name | Percentage
AM001 | карбонат | 100
AM005 | карбонат | 60
AM005 | кварц | 35
AM005 | рудный | 5
AM008 | карбонат | 100
AM009 | 65
AM009 | 30
AM009 | 5
AM010 | карбонат | 50
AM010 | рудный | 35
AM010 | кварц | 10
AM010 | серицит | 5
AM012 | карбонат | 55
AM012 | рудный | 25
AM012 | кварц | 20
AM013 | кварц | 75
AM013 | карбонат | 20
AM013 | хлорит | 2
AM014 | карбонат | 100
AM016 | карбонат | 85
AM016 | кварц | 15
AM017 | карбонат | 100
AM020 | карбонат | 55
AM020 | кварц | 45
AM020 | турмалин | <1
AM027 | кварц | 50
AM027 | калиевый полевой шпат | 45
AM027 | рудный | 5
AM029 | карбонат | 100
AM033 | карбонат | 60
AM033 | кварц | 30
AM033 | рудный | 10

## Sheet4_Metasomatites
Sample Name | Metasomatite Type | Percentage
AM001 | березиты | 15-20
AM005 | кварц-турмалин-хлоритовые
AM005 | березиты-аргиллизиты
AM006 | фельдшпатиты
AM006 | кварц-турмалин-хлоритовые
AM006 | березиты
AM008 | березиты
AM009 | березиты
AM010 | фельдшпатолиты
AM010 | березиты
AM012 | березиты-аргиллизиты
AM013 | березиты
AM014 | березиты
AM015 | березиты-аргиллизиты
AM016 | березиты
AM019 | березиты-аргиллизиты
AM020 | березиты
AM023 | фельдшпатиты
AM026 | березиты-аргиллизиты
AM027 | фельдшпатиты
AM028 | фельдшпатиты
AM028 | березиты
AM030 | березиты-аргиллизиты
AM031 | березиты-аргиллизиты
AM033 | фельдшпатиты
AM036 | березиты
AM037 | березиты-аргиллизиты
AM038 | кварц-турмалиновые
AM038 | березиты-аргиллизиты
AM040 | березиты
AM041 | кварц-турмалиновые
AM041 | березиты
AM042 | березиты
AM043 | березиты
AM044 | пропилиты
AM047 | березиты
AM048 | фельдшпатиты
AM049 | фельдшпатиты
AM050 | фельдшпатиты
AM050 | пропилиты
AM051 | березиты-аргиллизиты
AM052 | фельдшпатиты
AM053 | фельдшпатиты
AM054 | фельдшпатиты
AM054 | березиты
AM055 | фельдшпатиты
AM056 | березиты
AM057 | фельдшпатиты
AM058 | аргиллизиты
AM059 | березиты-аргиллизиты
AM060 | фельдшпатиты
AM060 | березиты-аргиллизиты
AM061 | фельдшпатиты
AM063 | березиты-аргиллизиты
AM064 | фельдшпатиты
AM065 | аргиллизиты
AM069 | фельдшпатиты
AM070 | фельдшпатиты
AM070 | березиты
AM071 | березиты
AM073 | фельдшпатолиты
AM073 | березиты

## Sheet5_Ore_Mineralization
Sample Name | Mineral Name | Percentage | Main/Secondary
AM001 | Халькопирит | 95 | Основной
AM001 | Пирит | 5 | Второстепенный
AM002 | Халькопирит | 68 | Основной
AM002 | Пирит | 30 | Основной
AM002 | Борнит | 1 | Второстепенный
AM003 | Пирит | 99 | Основной
AM010 | Халькопирит | 88 | Основной
AM010 | Пирит | 10 | Основной
AM010 | Блеклая руда | 1 | Второстепенный
AM010 | Герсдофрит | 1 | Второстепенный
AM011 | Халькопирит | 95 | Основной
AM011 | Пирит | 2 | Второстепенный
AM011 | Блеклая руда | 1 | Второстепенный
AM012 | Арсенопирит | 90 | Основной
AM012 | Блеклая руда | 5 | Второстепенный
AM012 | Пирит | 3 | Второстепенный
AM012 | Халькопирит | 2 | Второстепенный
AM012 | Галенит | 1 | Второстепенный
AM018 | Халькопирит | 90 | Основной
AM018 | Блеклая руда | 8 | Второстепенный
AM018 | Пирит | 2 | Второстепенный
AM019 | Арсенопирит | 98 | Основной
AM019 | Сфалерит | 1 | Второстепенный
AM019 | Пирит | 1 | Второстепенный
AM024 | Арсенопирит | 98 | Основной
AM024 | Пирит | 1 | Второстепенный
AM024 | Блекая руда | 1 | Второстепенный
AM025 | Халькопирит | 72 | Основной
AM025 | Марказит | 15 | Основной
AM025 | Пирит | 10 | Основной
AM025 | Арсенопирит | 3 | Второстепенный
AM028 | Халькопирит | 95 | Основной
AM028 | Арсенопирит | 3 | Второстепенный
AM028 | Пирит | 2 | Второстепенный
AM030 | Пирит | 50 | Основной
AM030 | Арсенопирит | 30 | Основной
AM030 | Сфалерит | 15 | Основной
AM030 | Халькопирит | 5 | Второстепенный
AM030 | Галенит | 2 | Второстепенный
AM031 | Марказит | 60 | Основной
AM031 | Пирит | 30 | Основной
AM031 | Сфалерит | 5 | Второстепенный
AM032 | Пирит | 35 | Основной
AM032 | Арсенопирит | 30 | Основной
AM032 | Сфалерит | 20 | Основной
AM032 | Блеклая руда | 10 | Основной
AM032 | Галенит | 10 | Основной
AM032 | Халькопирит | 3 | Второстепенный
AM033 | Халькопирит | 85 | Основной
AM033 | Борнит | 15 | Основной
AM034 | Халькопирит | 70 | Основной
AM034 | Борнит | 25 | Основной
AM034 | Молибденит | 5 | Второстепенный
AM035 | Халькопирит |  | Основной
AM035 | Пирит |  | Основной
AM035 | Марказит |  | Основной
AM035 | Арсенопирит |  | Основной
AM036 | Халькопирит |  | Основной
AM036 | Пирит |  | Основной
AM036 | Марказит |  | Второстепенный
AM036 | Арсенопирит |  | Второстепенный
AM037 | Пирит |  | Основной
AM037 | Рутил |  | Второстепенный
AM037 | Халькопирит |  | Второстепенный
AM040 | Пирит |  | Основной
AM040 | Халькопирит |  | Основной
AM040 | Сфалерит |  | Основной
AM041 | Пирит |  | Основной
AM041 | Халькопирит |  | Основной
AM041 | Блеклая руда |  | Второстепенный
AM041 | Молибденит |  | Второстепенный
AM050 | Халькопирит |  | Основной
AM050 | Пирит |  | Основной
AM050 | Марказит |  | Основной
AM050 | Молибденит |  | Второстепенный
AM050 | Рутил |  | Второстепенный
AM051 | Пирит |  | Основной
AM051 | Арсенопирит |  | Основной
AM051 | Халькопирит |  | Основной
AM051 | Молибденит |  | Второстепенный
AM051 | Висмутин |  | Второстепенный
AM053 | Халькопирит |  | Основной
AM053 | Пирротин |  | Основной
AM053 | Пирит |  | Основной
AM053 | Арсенопирит |  | Второстепенный
AM053 | Марказит |  | Второстепенный
AM053 | Молибденит |  | Второстепенный
AM054 | Халькопирит |  | Основной
AM054 | Блеклая руда |  | Основной
AM054 | Пирит |  | Основной
AM054 | Марказит |  | Основной
AM054 | Молибденит |  | Второстепенный

## Sheet6_Rare_Ore
Sample Name | Rare Ore Mineral
AM001 | Сам.золото
AM001 | Борнит
AM001 | Блеклая руда
AM002 | Блеклая руда
AM002 | Халькозин
AM002 | Сам.золото
AM002 | Герсдорфит
AM002 | Тиошпинели
AM003 | Халькопирит
AM003 | Борнит
AM003 | Блеклая руда
AM010 | Молибденит
AM010 | Марказит
AM010 | Сфалерит
AM011 | Герсдорфит
AM011 | Арсенопирит
AM011 | Марказит
AM012 | Сам. висмут
AM018 | Магнетит
AM018 | Гематит
AM018 | Арсенопирит
AM019 | Блеклая руда
AM019 | Галенит
AM019 | Халькопирит
AM019 | Сам.висмут
AM024 | Халькопирит
AM024 | Марказит
AM025 | Сфалерит
AM025 | Блекдые руды
AM025 | Галенит
AM025 | Висмутовые
AM028 | Герсфдорфит
AM030 | Блеклая
AM030 | Пирротин
AM031 | Халькопирит
AM031 | Галенит
AM031 | Блеклая руда
AM032 | Блеклая руда
AM032 | Пирротин
AM033 | Блеклая руда
AM033 | Халькозин
AM033 | Сам.золото
AM033 | Тетрадимит
AM033 | Гессит
AM033 | Дигенит
AM034 | Висмутовые
AM034 | Сам.висмут
AM034 | Сам.золото
AM034 | Дигенит
AM034 | Арсенопирит
AM034 | Блеклая
AM034 | Ковеллин
AM034 | Халькозин
AM035 | Блеклая руда
AM035 | Сфалерит
AM035 | Пирротин
AM035 | Галенит
AM036 | Пирротин
AM036 | Блеклая руда
AM036 | Сфалерит
AM036 | Молибденит
AM037 | Галенит
AM037 | Пирротин
AM040 | Галенит
AM040 | Гематит
AM041 | Самородный висмут
AM050 | Пирротин
AM050 | Сфалерит
AM050 | Арсенопирит
AM050 | Висмутовые?
AM051 | Тетрадимит
AM051 | Сфалерит
AM051 | Пирротин
AM053 | Висмутин
AM053 | Тетрадимит
AM053 | Сфалерит
AM054 | Сфалерит